## Import_20190605
File # | DateTime | Operator | Name | ID | Field1 | Field2 | Application | Method | ElapsedTime | Alloy 1 | Match Qual 1 | Alloy 2 | Match Qual 2 | Alloy 3 | Match Qual 3 | Li | Li Err | Be | Be Err | Mg | Mg Err | Al | Al Err | Si | Si Err | P | P Err | S | S Err | Ti | Ti Err | V | V Err | Cr | Cr Err | Mn | Mn Err | Fe | Fe Err | Co | Co Err | Ni | Ni Err | Cu | Cu Err | Zn | Zn Err | As | As Err | Se | Se Err | Rb | Rb Err | Sr | Sr Err | Y | Y Err | Zr | Zr Err | Nb | Nb Err | Mo | Mo Err | Ru | Ru Err | Rh | Rh Err | Pd | Pd Err | Ag | Ag Err | Cd | Cd Err | In | In Err | Sn | Sn Err | Sb | Sb Err | Te | Te Err | Hf | Hf Err | Ta | Ta Err | W | W Err | Re | Re Err | Os | Os Err | Ir | Ir Err | Pt | Pt Err | Au | Au Err | Pb | Pb Err | Bi | Bi Err | U | U Err | Cal Check
1099 | 2019-05-06 05:07 | User | RS | DownMet | Legierung_Steel | 45NiCrMo_01_A | Alloys 2 | LE LowAlloy Fe | 60 | E9310 | 9.9 | 3310 | 9.8 | Ni-Hard 1 | 9.8 | [6 empty] | 0.1539 | 0.032 | 0.2743 | 0.0615 | < LOD | 0.0183 | 0.0293 | 0.0127 | < LOD | 0.0057 | 0.0306 | 0.0037 | 1.3166 | 0.0118 | 0.2078 | 0.0206 | 93.7985 | 0.2015 | < LOD | 0.0447 | 3.8043 | 0.0563 | 0.1224 | 0.0112 | [14 empty] | < LOD | 0.0022 | 0.1941 | 0.0051 | [12 empty] | < LOD | 0.0136 | [8 empty] | < LOD | 0.0217 | [16 empty] | Passed
1100 | 2019-05-06 05:08 | User | RS | DownMet | Legierung_Steel | 45NiCrMo_01_A | Alloys 2 | LE LowAlloy Fe | 60 | E9310 | 9.9 | 3310 | 9.8 | Ni-Hard 1 | 9.8 | [6 empty] | 0.1311 | 0.0325 | 0.268 | 0.0629 | < LOD | 0.0148 | 0.0163 | 0.0127 | < LOD | 0.0057 | 0.0291 | 0.0038 | 1.3358 | 0.0119 | 0.1976 | 0.0206 | 93.8305 | 0.2017 | < LOD | 0.0448 | 3.8042 | 0.0563 | 0.1255 | 0.0112 | [14 empty] | < LOD | 0.0022 | 0.1942 | 0.0052 | [12 empty] | < LOD | 0.0136 | [8 empty] | 0.0283 | 0.0219 | [16 empty] | Passed
1101 | 2019-05-06 05:09 | User | RS | DownMet | Legierung_Steel | 45NiCrMo_01_A | Alloys 2 | LE LowAlloy Fe | 60 | E9310 | 9.9 | 3310 | 9.8 | Ni-Hard 1 | 9.8 | [6 empty] | 0.1367 | 0.0324 | 0.276 | 0.0626 | < LOD | 0.0185 | 0.0244 | 0.0128 | < LOD | 0.0057 | 0.0301 | 0.0038 | 1.3349 | 0.0119 | 0.2064 | 0.0208 | 93.8136 | 0.2017 | < LOD | 0.0446 | 3.7768 | 0.0562 | 0.1177 | 0.0112 | [14 empty] | < LOD | 0.0022 | 0.1925 | 0.0051 | [12 empty] | < LOD | 0.0139 | [8 empty] | 0.0377 | 0.0225 | [10 empty] | < LOD | 0.0134 |  |  |  |  | Passed
1102 | 2019-05-06 05:11 | User | RS | DownMet | Legierung_Steel | 45NiCrMo_01_B | Alloys 2 | LE LowAlloy Fe | 60 | E9310 | 9.9 | Ni-Hard 1 | 9.8 | 3310 | 9.7 | [6 empty] | 0.1203 | 0.0318 | 0.2502 | 0.0624 | < LOD | 0.0149 | 0.0173 | 0.0129 | < LOD | 0.0057 | 0.0325 | 0.004 | 1.3103 | 0.0119 | 0.2091 | 0.0206 | 93.8335 | 0.2015 | < LOD | 0.0446 | 3.8163 | 0.0564 | 0.1305 | 0.0115 | [14 empty] | < LOD | 0.0022 | 0.1949 | 0.0051 | [12 empty] | 0.0178 | 0.0137 | [8 empty] | 0.0282 | 0.0222 | [16 empty] | Passed
1103 | 2019-05-06 05:12 | User | RS | DownMet | Legierung_Steel | 45NiCrMo_01_B | Alloys 2 | LE LowAlloy Fe | 60 | E9310 | 9.9 | Ni-Hard 1 | 9.8 | 3310 | 9.8 | [6 empty] | 0.1297 | 0.0328 | 0.236 | 0.0615 | < LOD | 0.0145 | 0.0292 | 0.0128 | < LOD | 0.0057 | 0.0386 | 0.0039 | 1.3271 | 0.0119 | 0.203 | 0.0206 | 93.7877 | 0.2016 | < LOD | 0.0447 | 3.8507 | 0.0566 | 0.1248 | 0.011 | [14 empty] | < LOD | 0.0021 | 0.1977 | 0.0052 | [12 empty] | < LOD | 0.0136 | [8 empty] | 0.029 | 0.0219 | [16 empty] | Passed
1104 | 2019-05-06 05:13 | User | RS | DownMet | Legierung_Steel | 45NiCrMo_01_B | Alloys 2 | LE LowAlloy Fe | 60 | E9310 | 9.8 | Ni-Hard 1 | 9.8 | 3310 | 9.8 | [6 empty] | 0.1206 | 0.0321 | 0.2823 | 0.0625 | < LOD | 0.0183 | 0.0366 | 0.0129 | < LOD | 0.0057 | 0.0351 | 0.0039 | 1.3213 | 0.0118 | 0.2025 | 0.0207 | 93.7531 | 0.2012 | < LOD | 0.0445 | 3.8721 | 0.0568 | 0.1193 | 0.0111 | [14 empty] | < LOD | 0.0023 | 0.1936 | 0.0052 | [12 empty] | < LOD | 0.0138 | [8 empty] | < LOD | 0.022 | [16 empty] | Passed
1105 | 2019-05-06 05:15 | User | RS | DownMet | Legierung_Steel | 45NiCrMo_01_C | Alloys 2 | LE LowAlloy Fe | 60 | E9310 | 9.8 | Ni-Hard 1 | 9.8 | 3310 | 9.8 | [6 empty] | 0.1275 | 0.0322 | 0.3225 | 0.0632 | < LOD | 0.0181 | 0.0273 | 0.0125 | < LOD | 0.0058 | 0.0192 | 0.0037 | 1.3182 | 0.0118 | 0.1912 | 0.0204 | 93.7946 | 0.2005 | < LOD | 0.0445 | 3.8363 | 0.0563 | 0.1188 | 0.011 | [14 empty] | < LOD | 0.0023 | 0.1886 | 0.0051 | [12 empty] | < LOD | 0.0134 | [8 empty] | < LOD | 0.0215 | [10 empty] | < LOD | 0.0137 |  |  |  |  | Passed
1106 | 2019-05-06 05:16 | User | RS | DownMet | Legierung_Steel | 45NiCrMo_01_C | Alloys 2 | LE LowAlloy Fe | 60 | E9310 | 9.9 | Ni-Hard 1 | 9.8 | 3310 | 9.8 | [6 empty] | 0.1227 | 0.0317 | 0.325 | 0.0642 | < LOD | 0.0147 | 0.0208 | 0.0126 | < LOD | 0.0057 | 0.0207 | 0.0037 | 1.3287 | 0.0119 | 0.1899 | 0.0204 | 93.8051 | 0.2004 | < LOD | 0.0444 | 3.8176 | 0.0562 | 0.1214 | 0.0111 | [14 empty] | < LOD | 0.0022 | 0.183 | 0.005 | [12 empty] | < LOD | 0.0137 | [8 empty] | 0.0258 | 0.0219 | [16 empty] | Passed
1107 | 2019-05-06 05:17 | User | RS | DownMet | Legierung_Steel | 45NiCrMo_01_C | Alloys 2 | LE LowAlloy Fe | 60 | E9310 | 9.9 | Ni-Hard 1 | 9.8 | 3310 | 9.8 | [6 empty] | 0.1449 | 0.0321 | 0.287 | 0.0625 | < LOD | 0.0186 | 0.024 | 0.0127 | < LOD | 0.0056 | 0.0239 | 0.0037 | 1.34 | 0.0119 | 0.1934 | 0.0204 | 93.7818 | 0.2004 | < LOD | 0.0442 | 3.8273 | 0.0561 | 0.1133 | 0.0107 | [14 empty] | < LOD | 0.0021 | 0.192 | 0.0051 | [12 empty] | < LOD | 0.0134 | [8 empty] | 0.025 | 0.0216 | [16 empty] | Passed
1108 | 2019-05-06 05:19 | User | RS | DownMet | Legierung_Steel | 45NiCrMo_02_A | Alloys 2 | LE LowAlloy Fe | 60 | E9310 | 9.9 | Ni-Hard 1 | 9.8 | 3310 | 9.8 | [6 empty] | 0.1302 | 0.0319 | 0.2852 | 0.0624 | < LOD | 0.0145 | 0.0217 | 0.0127 | < LOD | 0.0056 | 0.0366 | 0.0038 | 1.3245 | 0.0118 | 0.2024 | 0.0206 | 93.7983 | 0.201 | < LOD | 0.0444 | 3.8369 | 0.0565 | 0.12 | 0.0111 | [14 empty] | < LOD | 0.0022 | 0.2 | 0.0052 | [12 empty] | < LOD | 0.0137 | [8 empty] | < LOD | 0.0213 | [16 empty] | Passed
1109 | 2019-05-06 05:20 | User | RS | DownMet | Legierung_Steel | 45NiCrMo_02_A | Alloys 2 | LE LowAlloy Fe | 60 | E9310 | 9.9 | 3310 | 9.8 | Ni-Hard 1 | 9.8 | [6 empty] | 0.1131 | 0.0321 | 0.2575 | 0.0624 | < LOD | 0.0185 | 0.0187 | 0.0127 | < LOD | 0.0057 | 0.0331 | 0.0039 | 1.3153 | 0.0118 | 0.2074 | 0.0207 | 93.8503 | 0.2013 | < LOD | 0.0446 | 3.8146 | 0.0563 | 0.1188 | 0.0109 | [14 empty] | < LOD | 0.0021 | 0.1903 | 0.0051 | [12 empty] | 0.0229 | 0.0134 | [8 empty] | < LOD | 0.0215 | [16 empty] | Passed
1110 | 2019-05-06 05:22 | User | RS | DownMet | Legierung_Steel | 45NiCrMo_02_B | Alloys 2 | LE LowAlloy Fe | 60 | E9310 | 9.8 | Ni-Hard 1 | 9.8 | 3310 | 9.8 | [6 empty] | 0.1523 | 0.032 | 0.2609 | 0.0607 | < LOD | 0.018 | 0.0314 | 0.0127 | < LOD | 0.0057 | 0.0313 | 0.0038 | 1.3394 | 0.0119 | 0.1948 | 0.0205 | 93.7728 | 0.2016 | < LOD | 0.0445 | 3.843 | 0.0565 | 0.1219 | 0.0109 | [14 empty] | < LOD | 0.0022 | 0.1952 | 0.0052 | [12 empty] | < LOD | 0.0138 | [8 empty] | < LOD | 0.0214 | [10 empty] | < LOD | 0.0135 |  |  |  |  | Passed
1111 | 2019-05-06 05:23 | User | RS | DownMet | Legierung_Steel | 45NiCrMo_02_B | Alloys 2 | LE LowAlloy Fe | 60 | E9310 | 9.9 | Ni-Hard 1 | 9.8 | 3310 | 9.7 | [6 empty] | 0.164 | 0.0324 | 0.2835 | 0.0617 | < LOD | 0.0181 | 0.0275 | 0.0127 | < LOD | 0.0057 | 0.0325 | 0.0038 | 1.3272 | 0.0119 | 0.215 | 0.0209 | 93.7143 | 0.2015 | < LOD | 0.0445 | 3.8579 | 0.0567 | 0.1152 | 0.011 | [14 empty] | < LOD | 0.0022 | 0.1897 | 0.0051 | [12 empty] | 0.0149 | 0.014 | [8 empty] | < LOD | 0.022 | [16 empty] | Passed
1112 | 2019-05-06 05:26 | User | RS | DownMet | Legierung_Steel | 45NiCrMo_03_A | Alloys 2 | LE LowAlloy Fe | 60 | E9310 | 9.9 | 3310 | 9.8 | Ni-Hard 1 | 9.8 | [6 empty] | 0.123 | 0.0305 | 0.2264 | 0.0594 | < LOD | 0.0175 | 0.0219 | 0.0124 | < LOD | 0.0057 | 0.0625 | 0.0043 | 1.3324 | 0.0119 | 0.2083 | 0.0204 | 93.8571 | 0.1995 | < LOD | 0.044 | 3.7885 | 0.0556 | 0.1249 | 0.0111 | [14 empty] | < LOD | 0.0021 | 0.1917 | 0.005 | [12 empty] | < LOD | 0.0135 | [8 empty] | < LOD | 0.0215 | [16 empty] | Passed
1113 | 2019-05-06 05:27 | User | RS | DownMet | Legierung_Steel | 45NiCrMo_03_A | Alloys 2 | LE LowAlloy Fe | 60 | E9310 | 9.8 | Ni-Hard 1 | 9.8 | 3310 | 9.8 | [6 empty] | 0.1543 | 0.0322 | 0.3108 | 0.062 | < LOD | 0.018 | 0.0333 | 0.0125 | 0.0059 | 0.0057 | 0.0617 | 0.0041 | 1.342 | 0.0118 | 0.1684 | 0.0202 | 93.7022 | 0.1992 | < LOD | 0.044 | 3.8542 | 0.0561 | 0.1255 | 0.0112 | [14 empty] | < LOD | 0.0021 | 0.1855 | 0.005 | [12 empty] | < LOD | 0.0134 | [8 empty] | < LOD | 0.0214 | [16 empty] | Passed
1114 | 2019-05-06 05:28 | User | RS | DownMet | Legierung_Steel | 45NiCrMo_03_B | Alloys 2 | LE LowAlloy Fe | 60 | E9310 | 9.9 | Ni-Hard 1 | 9.8 | 3310 | 9.8 | [6 empty] | 0.1212 | 0.0317 | 0.2884 | 0.0628 | < LOD | 0.0144 | 0.0172 | 0.0125 | < LOD | 0.0058 | 0.0219 | 0.0037 | 1.3318 | 0.0119 | 0.1906 | 0.0204 | 93.8344 | 0.2005 | < LOD | 0.0444 | 3.8226 | 0.0562 | 0.1251 | 0.0111 | [14 empty] | < LOD | 0.0022 | 0.1895 | 0.0051 | [12 empty] | < LOD | 0.0135 | [8 empty] | < LOD | 0.0215 | [10 empty] | < LOD | 0.0138 |  |  |  |  | Passed
1115 | 2019-05-06 05:30 | User | RS | DownMet | Legierung_Steel | 45NiCrMo_03_B | Alloys 2 | LE LowAlloy Fe | 60 | E9310 | 9.9 | Ni-Hard 1 | 9.8 | 3310 | 9.7 | [6 empty] | 0.1403 | 0.0316 | 0.2491 | 0.0602 | < LOD | 0.0179 | 0.0294 | 0.0125 | < LOD | 0.0057 | 0.0216 | 0.0037 | 1.32 | 0.0118 | 0.2132 | 0.0206 | 93.8055 | 0.2002 | < LOD | 0.0442 | 3.8246 | 0.0561 | 0.136 | 0.0115 | [14 empty] | < LOD | 0.0022 | 0.1894 | 0.0051 | [12 empty] | < LOD | 0.0135 | [8 empty] | < LOD | 0.0216 | [10 empty] | < LOD | 0.0134 |  |  |  |  | Passed
1116 | 2019-05-06 05:31 | User | RS | DownMet | Legierung_Steel | 45NiCrMo_04_A | Alloys 2 | LE LowAlloy Fe | 60 | E9310 | 9.9 | Ni-Hard 1 | 9.8 | 3310 | 9.8 | [6 empty] | 0.1201 | 0.032 | 0.2488 | 0.0619 | < LOD | 0.0186 | 0.022 | 0.0126 | < LOD | 0.0057 | 0.0191 | 0.0036 | 1.3256 | 0.0119 | 0.2065 | 0.0203 | 93.8211 | 0.2005 | < LOD | 0.0442 | 3.8483 | 0.0563 | 0.1276 | 0.0111 | [14 empty] | < LOD | 0.0022 | 0.1913 | 0.0051 | [12 empty] | 0.0144 | 0.0135 | [8 empty] | < LOD | 0.0213 | [16 empty] | Passed
1117 | 2019-05-06 05:33 | User | RS | DownMet | Legierung_Steel | 45NiCrMo_04_A | Alloys 2 | LE LowAlloy Fe | 60 | E9310 | 9.9 | 3310 | 9.8 | Ni-Hard 1 | 9.8 | [6 empty] | 0.13 | 0.0311 | 0.2494 | 0.0606 | < LOD | 0.0181 | 0.0321 | 0.0125 | < LOD | 0.0056 | 0.0234 | 0.0036 | 1.3285 | 0.0118 | 0.2117 | 0.0206 | 93.8351 | 0.2005 | < LOD | 0.0443 | 3.7993 | 0.0561 | 0.1232 | 0.0112 | [14 empty] | < LOD | 0.0023 | 0.1887 | 0.0051 | [12 empty] | < LOD | 0.0135 | [8 empty] | 0.0246 | 0.022 | [16 empty] | Passed
1118 | 2019-05-06 05:35 | User | RS | DownMet | Legierung_Steel | 45NiCrMo_04_B | Alloys 2 | LE LowAlloy Fe | 60 | E9310 | 9.9 | 3310 | 9.8 | Ni-Hard 1 | 9.8 | [6 empty] | 0.1204 | 0.0318 | 0.269 | 0.062 | < LOD | 0.018 | 0.0254 | 0.0126 | < LOD | 0.0057 | 0.0604 | 0.0041 | 1.3502 | 0.0119 | 0.209 | 0.0207 | 93.7729 | 0.2005 | < LOD | 0.0442 | 3.8014 | 0.056 | 0.1313 | 0.0114 | [14 empty] | < LOD | 0.0022 | 0.1977 | 0.0052 | [12 empty] | < LOD | 0.0135 | [8 empty] | < LOD | 0.0217 | [16 empty] | Passed
1119 | 2019-05-06 05:36 | User | RS | DownMet | Legierung_Steel | 45NiCrMo_04_B | Alloys 2 | LE LowAlloy Fe | 60 | E9310 | 9.8 | Ni-Hard 1 | 9.8 | 3310 | 9.8 | [6 empty] | 0.1494 | 0.032 | 0.255 | 0.0607 | < LOD | 0.0181 | 0.0283 | 0.0127 | < LOD | 0.0057 | 0.0635 | 0.0041 | 1.3477 | 0.0119 | 0.1727 | 0.0203 | 93.7642 | 0.2003 | < LOD | 0.0443 | 3.8392 | 0.0561 | 0.1277 | 0.0111 | [14 empty] | < LOD | 0.0022 | 0.1952 | 0.0051 | [12 empty] | < LOD | 0.0135 | [8 empty] | < LOD | 0.0214 | [16 empty] | Passed
1090 | 2019-05-06 04:50 | User | RS | DownMet | Legierung_Steel | 45NiCrMo_11_A | Alloys 2 | LE LowAlloy Fe | 60 | E9310 | 9.9 | Ni-Hard 1 | 9.8 | 3310 | 9.8 | [6 empty] | 0.1223 | 0.0321 | 0.259 | 0.0618 | < LOD | 0.0183 | 0.033 | 0.0127 | < LOD | 0.0057 | 0.0342 | 0.0038 | 1.3087 | 0.0117 | 0.1935 | 0.0207 | 93.8625 | 0.2013 | < LOD | 0.0446 | 3.8346 | 0.0566 | 0.1201 | 0.0111 | [14 empty] | < LOD | 0.0022 | 0.1839 | 0.0051 | [12 empty] | < LOD | 0.0137 | [8 empty] | < LOD | 0.0215 | [16 empty] | Passed
1091 | 2019-05-06 04:51 | User | RS | DownMet | Legierung_Steel | 45NiCrMo_11_A | Alloys 2 | LE LowAlloy Fe | 60 | E9310 | 9.9 | 3310 | 9.8 | Ni-Hard 1 | 9.8 | [6 empty] | 0.1019 | 0.0306 | 0.2451 | 0.0612 | < LOD | 0.0182 | 0.0359 | 0.0127 | < LOD | 0.0057 | 0.0368 | 0.0039 | 1.318 | 0.0118 | 0.2109 | 0.0207 | 93.9017 | 0.2015 | < LOD | 0.0445 | 3.7706 | 0.0561 | 0.121 | 0.0111 | [14 empty] | < LOD | 0.0023 | 0.1903 | 0.0051 | [12 empty] | < LOD | 0.0136 | [8 empty] | 0.0285 | 0.0218 | [16 empty] | Passed
1092 | 2019-05-06 04:53 | User | RS | DownMet | Legierung_Steel | 45NiCrMo_11_A | Alloys 2 | LE LowAlloy Fe | 60 | E9310 | 9.9 | Ni-Hard 1 | 9.8 | 3310 | 9.8 | [6 empty] | 0.1451 | 0.0321 | 0.3119 | 0.0631 | < LOD | 0.0184 | 0.0225 | 0.0127 | < LOD | 0.0057 | 0.0364 | 0.0039 | 1.2982 | 0.0117 | 0.1959 | 0.0206 | 93.8063 | 0.2012 | < LOD | 0.0445 | 3.8126 | 0.0564 | 0.1178 | 0.0112 | [14 empty] | < LOD | 0.0022 | 0.1876 | 0.0051 | [12 empty] | 0.021 | 0.0137 | [8 empty] | < LOD | 0.0216 | [16 empty] | Passed
1093 | 2019-05-06 04:56 | User | RS | DownMet | Legierung_Steel | 45NiCrMo_11_B | Alloys 2 | LE LowAlloy Fe | 60 | E9310 | 9.9 | 3310 | 9.8 | Ni-Hard 1 | 9.7 | [6 empty] | 0.1363 | 0.033 | 0.3231 | 0.064 | < LOD | 0.0183 | 0.0181 | 0.0126 | < LOD | 0.0058 | 0.0288 | 0.0038 | 1.316 | 0.0119 | 0.1826 | 0.0207 | 93.8416 | 0.2032 | < LOD | 0.0451 | 3.7889 | 0.0567 | 0.1207 | 0.0112 | [14 empty] | < LOD | 0.0022 | 0.1889 | 0.0052 | [12 empty] | < LOD | 0.0139 | [8 empty] | < LOD | 0.0219 | [16 empty] | Passed
1094 | 2019-05-06 04:57 | User | RS | DownMet | Legierung_Steel | 45NiCrMo_11_B | Alloys 2 | LE LowAlloy Fe | 60 | E9310 | 9.9 | 3310 | 9.8 | Ni-Hard 1 | 9.8 | [6 empty] | 0.12 | 0.0323 | 0.2598 | 0.0627 | < LOD | 0.0145 | 0.0204 | 0.0128 | < LOD | 0.0058 | 0.0289 | 0.004 | 1.3119 | 0.0119 | 0.1999 | 0.0209 | 93.9142 | 0.2033 | < LOD | 0.045 | 3.7701 | 0.0566 | 0.1195 | 0.0113 | [14 empty] | < LOD | 0.0023 | 0.1828 | 0.0051 | [12 empty] | < LOD | 0.014 | [8 empty] | 0.0245 | 0.0222 | [16 empty] | Passed
1095 | 2019-05-06 04:59 | User | RS | DownMet | Legierung_Steel | 45NiCrMo_11_B | Alloys 2 | LE LowAlloy Fe | 60 | E9310 | 9.9 | Ni-Hard 1 | 9.8 | 3310 | 9.8 | [6 empty] | 0.1431 | 0.0331 | 0.2451 | 0.062 | < LOD | 0.0185 | 0.021 | 0.0127 | < LOD | 0.0058 | 0.0332 | 0.0039 | 1.3267 | 0.012 | 0.1994 | 0.0208 | 93.8244 | 0.2034 | < LOD | 0.045 | 3.8254 | 0.057 | 0.1142 | 0.0111 | [14 empty] | < LOD | 0.0023 | 0.1853 | 0.0051 | [12 empty] | 0.024 | 0.014 | [8 empty] | < LOD | 0.022 | [16 empty] | Passed
1096 | 2019-05-06 05:01 | User | RS | DownMet | Legierung_Steel | 45NiCrMo_11_C | Alloys 2 | LE LowAlloy Fe | 60 | E9310 | 9.9 | 3310 | 9.8 | Ni-Hard 1 | 9.7 | [6 empty] | 0.135 | 0.0324 | 0.3458 | 0.0654 | < LOD | 0.0149 | 0.0182 | 0.013 | < LOD | 0.0057 | 0.0136 | 0.0038 | 1.3309 | 0.012 | 0.2118 | 0.0208 | 93.7847 | 0.2013 | < LOD | 0.0444 | 3.7878 | 0.0561 | 0.1155 | 0.0108 | [14 empty] | < LOD | 0.0022 | 0.1892 | 0.0051 | [12 empty] | < LOD | 0.0138 | [8 empty] | < LOD | 0.0216 | [16 empty] | Passed
1097 | 2019-05-06 05:02 | User | RS | DownMet | Legierung_Steel | 45NiCrMo_11_C | Alloys 2 | LE LowAlloy Fe | 60 | E9310 | 9.8 | Ni-Hard 1 | 9.8 | 3310 | 9.8 | [6 empty] | 0.1381 | 0.0331 | 0.3083 | 0.0642 | < LOD | 0.019 | 0.0299 | 0.013 | < LOD | 0.0058 | 0.0208 | 0.0037 | 1.3403 | 0.0119 | 0.1765 | 0.0204 | 93.7581 | 0.2013 | < LOD | 0.0445 | 3.8367 | 0.0564 | 0.128 | 0.0109 | [14 empty] | < LOD | 0.0022 | 0.1889 | 0.0051 | [12 empty] | < LOD | 0.0136 | [8 empty] | 0.0283 | 0.0216 | [16 empty] | Passed
1098 | 2019-05-06 05:03 | User | RS | DownMet | Legierung_Steel | 45NiCrMo_11_C | Alloys 2 | LE LowAlloy Fe | 60 | E9310 | 9.9 | Ni-Hard 1 | 9.8 | 3310 | 9.8 | [6 empty] | 0.1164 | 0.0315 | 0.3071 | 0.0631 | < LOD | 0.0185 | 0.0445 | 0.013 | < LOD | 0.0057 | 0.0227 | 0.0037 | 1.3356 | 0.0119 | 0.1797 | 0.0205 | 93.7792 | 0.2015 | < LOD | 0.0445 | 3.809 | 0.0563 | 0.1294 | 0.0113 | [14 empty] | < LOD | 0.0021 | 0.1909 | 0.0051 | [12 empty] | < LOD | 0.0138 | [8 empty] | 0.0293 | 0.022 | [16 empty] | Passed

## Import_20190606
File # | DateTime | Operator | Name | ID | Field1 | Field2 | Application | Method | ElapsedTime | Alloy 1 | Match Qual 1 | Alloy 2 | Match Qual 2 | Alloy 3 | Match Qual 3 | Li | Li Err | Be | Be Err | Mg | Mg Err | Al | Al Err | Si | Si Err | P | P Err | S | S Err | Ti | Ti Err | V | V Err | Cr | Cr Err | Mn | Mn Err | Fe | Fe Err | Co | Co Err | Ni | Ni Err | Cu | Cu Err | Zn | Zn Err | As | As Err | Se | Se Err | Rb | Rb Err | Sr | Sr Err | Y | Y Err | Zr | Zr Err | Nb | Nb Err | Mo | Mo Err | Ru | Ru Err | Rh | Rh Err | Pd | Pd Err | Ag | Ag Err | Cd | Cd Err | In | In Err | Sn | Sn Err | Sb | Sb Err | Te | Te Err | Hf | Hf Err | Ta | Ta Err | W | W Err | Re | Re Err | Os | Os Err | Ir | Ir Err | Pt | Pt Err | Au | Au Err | Pb | Pb Err | Bi | Bi Err | U | U Err | Cal Check
1128 | 2019-05-06 22:42 | User | RS | DownMet | Legierung_Steel | 45NiCrMo_05_A | Alloys 2 | LE LowAlloy Fe | 60 | E9310 | 9.8 | Ni-Hard 1 | 9.7 | 3310 | 9.6 | [6 empty] | 0.1316 | 0.032 | 0.2246 | 0.0606 | < LOD | 0.0146 | < LOD | 0.0126 | < LOD | 0.0057 | 0.0301 | 0.0039 | 1.3047 | 0.0118 | 0.2084 | 0.0208 | 93.8338 | 0.2024 | < LOD | 0.0447 | 3.9109 | 0.0573 | 0.1089 | 0.0107 | [14 empty] | < LOD | 0.0022 | 0.1922 | 0.0051 | [12 empty] | < LOD | 0.0139 | [8 empty] | < LOD | 0.0214 | [16 empty] | Passed
1129 | 2019-05-06 22:43 | User | RS | DownMet | Legierung_Steel | 45NiCrMo_05_A | Alloys 2 | LE LowAlloy Fe | 60 | E9310 | 9.8 | Ni-Hard 1 | 9.8 | 3310 | 9.8 | [6 empty] | 0.1247 | 0.0319 | 0.2101 | 0.0604 | < LOD | 0.0184 | 0.0157 | 0.0125 | < LOD | 0.0058 | 0.0376 | 0.0039 | 1.3226 | 0.0119 | 0.2 | 0.0207 | 93.8777 | 0.2025 | < LOD | 0.0446 | 3.8477 | 0.057 | 0.1082 | 0.011 | [14 empty] | < LOD | 0.0022 | 0.1931 | 0.0052 | [12 empty] | < LOD | 0.0138 | [8 empty] | < LOD | 0.022 | [10 empty] | < LOD | 0.0135 |  |  |  |  | Passed
1130 | 2019-05-06 22:46 | User | RS | DownMet | Legierung_Steel | 45NiCrMo_05_B | Alloys 2 | LE LowAlloy Fe | 60 | E9310 | 9.8 | Ni-Hard 1 | 9.7 | 3310 | 9.6 | [6 empty] | 0.1181 | 0.0319 | 0.2143 | 0.0602 | < LOD | 0.0182 | 0.0142 | 0.0126 | < LOD | 0.0057 | 0.0307 | 0.0039 | 1.3493 | 0.012 | 0.1691 | 0.0204 | 93.9008 | 0.2025 | < LOD | 0.0447 | 3.8474 | 0.0568 | 0.1108 | 0.0108 | [14 empty] | < LOD | 0.0023 | 0.1955 | 0.0052 | [12 empty] | < LOD | 0.014 | [8 empty] | < LOD | 0.0213 | [16 empty] | Passed
1131 | 2019-05-06 22:47 | User | RS | DownMet | Legierung_Steel | 45NiCrMo_05_B | Alloys 2 | LE LowAlloy Fe | 60 | E9310 | 9.9 | 3310 | 9.8 | Ni-Hard 1 | 9.8 | [6 empty] | 0.1371 | 0.0321 | 0.2232 | 0.0605 | < LOD | 0.018 | 0.0341 | 0.0128 | < LOD | 0.0057 | 0.0302 | 0.0038 | 1.3405 | 0.012 | 0.2039 | 0.0208 | 93.8703 | 0.2028 | < LOD | 0.0449 | 3.8133 | 0.0568 | 0.1083 | 0.0109 | [14 empty] | < LOD | 0.0023 | 0.1907 | 0.0052 | [12 empty] | < LOD | 0.0139 | [8 empty] | < LOD | 0.0215 | [16 empty] | Passed
1132 | 2019-05-06 22:49 | User | RS | DownMet | Legierung_Steel | 45NiCrMo_06_A | Alloys 2 | LE LowAlloy Fe | 60 | E9310 | 9.9 | Ni-Hard 1 | 9.8 | 3310 | 9.8 | [6 empty] | 0.1267 | 0.031 | 0.2902 | 0.063 | < LOD | 0.0151 | 0.0156 | 0.0129 | < LOD | 0.0056 | 0.017 | 0.0037 | 1.3204 | 0.0118 | 0.193 | 0.0205 | 93.8819 | 0.1998 | < LOD | 0.0442 | 3.8049 | 0.056 | 0.1111 | 0.0108 | [14 empty] | < LOD | 0.0021 | 0.1806 | 0.005 | [12 empty] | < LOD | 0.0135 | [8 empty] | < LOD | 0.0215 | [16 empty] | Passed
1133 | 2019-05-06 22:50 | User | RS | DownMet | Legierung_Steel | 45NiCrMo_06_A | Alloys 2 | LE LowAlloy Fe | 60 | E9310 | 9.9 | Ni-Hard 1 | 9.8 | 3310 | 9.8 | [6 empty] | 0.1377 | 0.0315 | 0.2624 | 0.0617 | < LOD | 0.0186 | 0.0277 | 0.0126 | < LOD | 0.0058 | 0.0212 | 0.0037 | 1.321 | 0.0118 | 0.1816 | 0.0203 | 93.8752 | 0.2 | < LOD | 0.0443 | 3.8153 | 0.056 | 0.1065 | 0.0106 | [14 empty] | < LOD | 0.0022 | 0.1813 | 0.005 | [12 empty] | < LOD | 0.0136 | [8 empty] | 0.0263 | 0.0218 | [16 empty] | Passed
1134 | 2019-05-06 22:52 | User | RS | DownMet | Legierung_Steel | 45NiCrMo_06_B | Alloys 2 | LE LowAlloy Fe | 60 | E9310 | 9.9 | Ni-Hard 1 | 9.8 | 3310 | 9.8 | [6 empty] | 0.1032 | 0.0312 | 0.2439 | 0.0608 | < LOD | 0.0141 | < LOD | 0.0124 | < LOD | 0.0058 | 0.0552 | 0.0042 | 1.3411 | 0.0119 | 0.2105 | 0.0205 | 93.7772 | 0.1998 | < LOD | 0.044 | 3.8709 | 0.0562 | 0.1205 | 0.011 | [14 empty] | < LOD | 0.0022 | 0.1982 | 0.0051 | [12 empty] | < LOD | 0.0136 | [8 empty] | 0.0254 | 0.0218 | [16 empty] | Passed
1135 | 2019-05-06 22:53 | User | RS | DownMet | Legierung_Steel | 45NiCrMo_06_B | Alloys 2 | LE LowAlloy Fe | 60 | E9310 | 9.9 | Ni-Hard 1 | 9.8 | 3310 | 9.8 | [6 empty] | 0.1171 | 0.0313 | 0.2183 | 0.0597 | < LOD | 0.0178 | 0.0261 | 0.0125 | < LOD | 0.0057 | 0.0586 | 0.0042 | 1.3429 | 0.0119 | 0.207 | 0.0207 | 93.7928 | 0.2001 | < LOD | 0.0442 | 3.8486 | 0.0562 | 0.1178 | 0.0109 | [14 empty] | < LOD | 0.0023 | 0.1917 | 0.0051 | [12 empty] | < LOD | 0.0136 | [8 empty] | 0.0239 | 0.0218 | [16 empty] | Passed
1136 | 2019-05-06 22:55 | User | RS | DownMet | Legierung_Steel | 45NiCrMo_07_A | Alloys 2 | LE LowAlloy Fe | 60 | E9310 | 9.9 | Ni-Hard 1 | 9.8 | 3310 | 9.8 | [6 empty] | 0.0995 | 0.0312 | 0.271 | 0.0615 | < LOD | 0.014 | 0.0167 | 0.0124 | < LOD | 0.0057 | 0.0354 | 0.0038 | 1.299 | 0.0117 | 0.1938 | 0.0203 | 93.8514 | 0.2009 | < LOD | 0.0446 | 3.8535 | 0.0564 | 0.1138 | 0.0107 | [14 empty] | < LOD | 0.0022 | 0.1922 | 0.0051 | [12 empty] | < LOD | 0.0137 | [8 empty] | 0.029 | 0.0218 | [16 empty] | Passed
1137 | 2019-05-06 22:56 | User | RS | DownMet | Legierung_Steel | 45NiCrMo_07_A | Alloys 2 | LE LowAlloy Fe | 60 | E9310 | 9.9 | Ni-Hard 1 | 9.8 | 3310 | 9.8 | [6 empty] | 0.1217 | 0.0313 | 0.2557 | 0.0611 | < LOD | 0.018 | 0.0164 | 0.0124 | < LOD | 0.0057 | 0.0338 | 0.0038 | 1.307 | 0.0118 | 0.2055 | 0.0205 | 93.8586 | 0.2011 | < LOD | 0.0446 | 3.8326 | 0.0564 | 0.1185 | 0.011 | [14 empty] | < LOD | 0.0022 | 0.1888 | 0.0051 | [12 empty] | < LOD | 0.0136 | [8 empty] | < LOD | 0.0217 | [16 empty] | Passed
1138 | 2019-05-06 22:58 | User | RS | DownMet | Legierung_Steel | 45NiCrMo_07_B | Alloys 2 | LE LowAlloy Fe | 60 | E9310 | 9.9 | Ni-Hard 1 | 9.8 | 3310 | 9.7 | [6 empty] | 0.1059 | 0.0313 | 0.1961 | 0.0601 | < LOD | 0.0145 | 0.0156 | 0.0127 | < LOD | 0.0056 | 0.0259 | 0.0038 | 1.3306 | 0.0119 | 0.2192 | 0.0208 | 93.8935 | 0.2016 | < LOD | 0.0445 | 3.852 | 0.0568 | 0.1103 | 0.011 | [14 empty] | < LOD | 0.0022 | 0.1933 | 0.0052 | [12 empty] | < LOD | 0.0133 | [8 empty] | < LOD | 0.0217 | [10 empty] | < LOD | 0.0134 |  |  |  |  | Passed
1139 | 2019-05-06 22:59 | User | RS | DownMet | Legierung_Steel | 45NiCrMo_07_B | Alloys 2 | LE LowAlloy Fe | 60 | E9310 | 9.9 | Ni-Hard 1 | 9.8 | 3310 | 9.8 | [6 empty] | 0.1232 | 0.0318 | 0.2223 | 0.0608 | < LOD | 0.0144 | 0.0192 | 0.0126 | < LOD | 0.0057 | 0.0322 | 0.0038 | 1.3287 | 0.0119 | 0.1996 | 0.0206 | 93.8708 | 0.2013 | < LOD | 0.0445 | 3.831 | 0.0564 | 0.1122 | 0.0106 | [14 empty] | < LOD | 0.0022 | 0.1965 | 0.0052 | [12 empty] | < LOD | 0.0139 | [8 empty] | 0.0233 | 0.0216 | [16 empty] | Passed
1140 | 2019-05-06 23:01 | User | RS | DownMet | Legierung_Steel | 45NiCrMo_08_A | Alloys 2 | LE LowAlloy Fe | 60 | E9310 | 9.9 | Ni-Hard 1 | 9.8 | 3310 | 9.8 | [6 empty] | 0.1299 | 0.031 | 0.1795 | 0.0588 | < LOD | 0.0143 | < LOD | 0.0124 | < LOD | 0.0057 | 0.0292 | 0.0038 | 1.3065 | 0.0118 | 0.1835 | 0.0205 | 93.9946 | 0.2019 | < LOD | 0.0445 | 3.8223 | 0.0565 | 0.1076 | 0.0106 | [14 empty] | < LOD | 0.0023 | 0.1898 | 0.0051 | [12 empty] | < LOD | 0.0139 | [8 empty] | < LOD | 0.021 | [10 empty] | < LOD | 0.0138 |  |  |  |  | Passed
1141 | 2019-05-06 23:02 | User | RS | DownMet | Legierung_Steel | 45NiCrMo_08_A | Alloys 2 | LE LowAlloy Fe | 60 | E9310 | 9.9 | 3310 | 9.8 | Ni-Hard 1 | 9.8 | [6 empty] | 0.1214 | 0.0315 | 0.1691 | 0.0595 | < LOD | 0.0146 | < LOD | 0.0124 | < LOD | 0.0057 | 0.0295 | 0.0037 | 1.3298 | 0.0119 | 0.1987 | 0.0207 | 93.9885 | 0.2021 | < LOD | 0.0447 | 3.7927 | 0.0564 | 0.1043 | 0.0106 | [14 empty] | < LOD | 0.0022 | 0.1899 | 0.0051 | [12 empty] | < LOD | 0.0137 | [8 empty] | < LOD | 0.0217 | [16 empty] | Passed
1142 | 2019-05-06 23:03 | User | RS | DownMet | Legierung_Steel | 45NiCrMo_08_B | Alloys 2 | LE LowAlloy Fe | 60 | E9310 | 9.8 | Ni-Hard 1 | 9.7 | 3310 | 9.6 | [6 empty] | 0.1231 | 0.0312 | 0.2328 | 0.0601 | < LOD | 0.0179 | 0.0222 | 0.0125 | < LOD | 0.0057 | 0.0325 | 0.0039 | 1.3163 | 0.0118 | 0.1916 | 0.0203 | 93.848 | 0.2006 | < LOD | 0.0443 | 3.8642 | 0.0565 | 0.1058 | 0.0105 | [14 empty] | < LOD | 0.0022 | 0.1917 | 0.0051 | [12 empty] | 0.0164 | 0.0136 | [8 empty] | < LOD | 0.0215 | [16 empty] | Passed
1143 | 2019-05-06 23:05 | User | RS | DownMet | Legierung_Steel | 45NiCrMo_08_B | Alloys 2 | LE LowAlloy Fe | 60 | E9310 | 9.9 | Ni-Hard 1 | 9.9 | 3310 | 9.8 | [6 empty] | 0.1209 | 0.0311 | 0.2067 | 0.0595 | < LOD | 0.0178 | 0.0338 | 0.0126 | < LOD | 0.0056 | 0.0344 | 0.0038 | 1.321 | 0.0118 | 0.2036 | 0.0205 | 93.869 | 0.2008 | < LOD | 0.0443 | 3.8344 | 0.0563 | 0.1122 | 0.0108 | [14 empty] | < LOD | 0.0023 | 0.1913 | 0.0051 | [12 empty] | < LOD | 0.0137 | [8 empty] | 0.0243 | 0.0218 | [16 empty] | Passed
1144 | 2019-05-06 23:06 | User | RS | DownMet | Legierung_Steel | 45NiCrMo_09_A | Alloys 2 | LE LowAlloy Fe | 60 | E9310 | 9.9 | Ni-Hard 1 | 9.9 | 3310 | 9.8 | [6 empty] | 0.1145 | 0.031 | 0.1797 | 0.0594 | < LOD | 0.0146 | 0.016 | 0.0128 | < LOD | 0.0058 | 0.0226 | 0.0039 | 1.295 | 0.0118 | 0.2229 | 0.0205 | 93.9427 | 0.2006 | < LOD | 0.0441 | 3.8393 | 0.0562 | 0.1135 | 0.0105 | [14 empty] | < LOD | 0.0022 | 0.1876 | 0.005 | [12 empty] | < LOD | 0.0133 | [8 empty] | 0.0264 | 0.0215 | [16 empty] | Passed
1145 | 2019-05-06 23:08 | User | RS | DownMet | Legierung_Steel | 45NiCrMo_09_A | Alloys 2 | LE LowAlloy Fe | 60 | E9310 | 9.9 | Ni-Hard 1 | 9.8 | 3310 | 9.8 | [6 empty] | 0.1321 | 0.0315 | 0.2046 | 0.0596 | < LOD | 0.0184 | 0.0358 | 0.0128 | < LOD | 0.0057 | 0.0325 | 0.0038 | 1.3208 | 0.0118 | 0.1959 | 0.0204 | 93.8861 | 0.2009 | < LOD | 0.0445 | 3.8216 | 0.0562 | 0.1138 | 0.0107 | [14 empty] | < LOD | 0.0023 | 0.191 | 0.0051 | [12 empty] | < LOD | 0.0136 | [8 empty] | < LOD | 0.0215 | [16 empty] | Passed
1146 | 2019-05-06 23:09 | User | RS | DownMet | Legierung_Steel | 45NiCrMo_09_B | Alloys 2 | LE LowAlloy Fe | 60 | E9310 | 9.8 | Ni-Hard 1 | 9.7 | 3310 | 9.6 | [6 empty] | 0.1205 | 0.0313 | 0.2609 | 0.061 | < LOD | 0.0142 | 0.0184 | 0.0126 | < LOD | 0.0056 | 0.0335 | 0.0039 | 1.298 | 0.0117 | 0.1776 | 0.0205 | 93.8649 | 0.2014 | < LOD | 0.0445 | 3.8646 | 0.0568 | 0.0991 | 0.0106 | [14 empty] | < LOD | 0.0022 | 0.1862 | 0.0051 | [12 empty] | 0.0151 | 0.0139 | [8 empty] | < LOD | 0.022 | [10 empty] | < LOD | 0.0134 |  |  |  |  | Passed
1147 | 2019-05-06 23:10 | User | RS | DownMet | Legierung_Steel | 45NiCrMo_09_B | Alloys 2 | LE LowAlloy Fe | 60 | E9310 | 9.8 | Ni-Hard 1 | 9.7 | 3310 | 9.6 | [6 empty] | 0.1198 | 0.0317 | 0.2142 | 0.0595 | < LOD | 0.0178 | 0.0273 | 0.0127 | < LOD | 0.0057 | 0.0346 | 0.0039 | 1.2907 | 0.0117 | 0.1822 | 0.0202 | 93.8913 | 0.2012 | < LOD | 0.0446 | 3.8724 | 0.0567 | 0.1123 | 0.0108 | [14 empty] | < LOD | 0.0023 | 0.1849 | 0.005 | [12 empty] | < LOD | 0.0137 | [8 empty] | < LOD | 0.0217 | [16 empty] | Passed
1148 | 2019-05-06 23:12 | User | RS | DownMet | Legierung_Steel | 45NiCrMo_10_A | Alloys 2 | LE LowAlloy Fe | 60 | E9310 | 9.8 | Ni-Hard 1 | 9.7 | 3310 | 9.6 | [6 empty] | 0.1464 | 0.0321 | 0.2429 | 0.0601 | < LOD | 0.0181 | 0.0384 | 0.0127 | < LOD | 0.0056 | 0.0362 | 0.0038 | 1.3232 | 0.0118 | 0.2054 | 0.0206 | 93.756 | 0.201 | < LOD | 0.0444 | 3.8953 | 0.0568 | 0.109 | 0.0108 | [14 empty] | < LOD | 0.0021 | 0.1962 | 0.0051 | [12 empty] | < LOD | 0.0135 | [8 empty] | < LOD | 0.0217 | [16 empty] | Passed
1149 | 2019-05-06 23:13 | User | RS | DownMet | Legierung_Steel | 45NiCrMo_10_A | Alloys 2 | LE LowAlloy Fe | 60 | E9310 | 9.9 | Ni-Hard 1 | 9.8 | 3310 | 9.7 | [6 empty] | 0.1138 | 0.0316 | 0.2361 | 0.0609 | < LOD | 0.0145 | 0.028 | 0.0128 | < LOD | 0.0057 | 0.0338 | 0.0038 | 1.3272 | 0.0118 | 0.2253 | 0.0207 | 93.8105 | 0.2013 | < LOD | 0.0445 | 3.8537 | 0.0565 | 0.1077 | 0.0105 | [14 empty] | < LOD | 0.0022 | 0.1945 | 0.0052 | [12 empty] | < LOD | 0.0137 | [8 empty] | < LOD | 0.0213 | [16 empty] | Passed
1150 | 2019-05-06 23:15 | User | RS | DownMet | Legierung_Steel | 45NiCrMo_10_B | Alloys 2 | LE LowAlloy Fe | 60 | E9310 | 9.9 | 3310 | 9.8 | Ni-Hard 1 | 9.7 | [6 empty] | 0.1383 | 0.0302 | 0.2395 | 0.0588 | < LOD | 0.0175 | 0.0304 | 0.0124 | < LOD | 0.0056 | 0.0327 | 0.0038 | 1.3259 | 0.0118 | 0.186 | 0.0207 | 93.8743 | 0.2015 | < LOD | 0.0443 | 3.7859 | 0.0563 | 0.1198 | 0.0111 | [14 empty] | < LOD | 0.0022 | 0.1954 | 0.0052 | [12 empty] | < LOD | 0.0138 | [8 empty] | 0.0284 | 0.022 | [16 empty] | Passed
1151 | 2019-05-06 23:16 | User | RS | DownMet | Legierung_Steel | 45NiCrMo_10_B | Alloys 2 | LE LowAlloy Fe | 60 | E9310 | 9.9 | 3310 | 9.8 | Ni-Hard 1 | 9.8 | [6 empty] | 0.1338 | 0.0312 | 0.2324 | 0.0598 | < LOD | 0.018 | 0.028 | 0.0125 | < LOD | 0.0057 | 0.0298 | 0.0037 | 1.3156 | 0.0118 | 0.1925 | 0.0205 | 93.9546 | 0.2016 | < LOD | 0.0447 | 3.7749 | 0.0562 | 0.1106 | 0.0109 | [14 empty] | < LOD | 0.0022 | 0.1874 | 0.0051 | [12 empty] | < LOD | 0.0134 | [8 empty] | < LOD | 0.0212 | [16 empty] | Passed
1152 | 2019-05-06 23:19 | User | RS | DownMet | Legierung_Steel | 45NiCrMo_11_A | Alloys 2 | LE LowAlloy Fe | 60 | E9310 | 9.8 | Ni-Hard 1 | 9.8 | 3310 | 9.8 | [6 empty] | 0.1354 | 0.0315 | 0.2636 | 0.0609 | < LOD | 0.0181 | 0.0424 | 0.0129 | < LOD | 0.0057 | 0.0353 | 0.0038 | 1.3033 | 0.0117 | 0.1815 | 0.0203 | 93.8032 | 0.201 | < LOD | 0.0445 | 3.8527 | 0.0565 | 0.1192 | 0.0108 | [14 empty] | < LOD | 0.0022 | 0.1921 | 0.0051 | [12 empty] | < LOD | 0.0137 | [8 empty] | 0.0238 | 0.0217 | [16 empty] | Passed
1153 | 2019-05-06 23:20 | User | RS | DownMet | Legierung_Steel | 45NiCrMo_11_A | Alloys 2 | LE LowAlloy Fe | 60 | E9310 | 9.9 | Ni-Hard 1 | 9.8 | 3310 | 9.7 | [6 empty] | 0.1115 | 0.0309 | 0.2603 | 0.0609 | < LOD | 0.0184 | 0.0338 | 0.0128 | < LOD | 0.0056 | 0.0337 | 0.0039 | 1.3047 | 0.0118 | 0.2082 | 0.0205 | 93.8635 | 0.2013 | < LOD | 0.0446 | 3.8138 | 0.0563 | 0.1124 | 0.0108 | [14 empty] | < LOD | 0.0023 | 0.1874 | 0.0051 | [12 empty] | < LOD | 0.0135 | [8 empty] | < LOD | 0.0215 | [16 empty] | Passed
1154 | 2019-05-06 23:22 | User | RS | DownMet | Legierung_Steel | 45NiCrMo_11_B | Alloys 2 | LE LowAlloy Fe | 60 | E9310 | 9.9 | 3310 | 9.8 | Ni-Hard 1 | 9.7 | [6 empty] | 0.1406 | 0.0324 | 0.2292 | 0.0615 | < LOD | 0.0186 | 0.0279 | 0.013 | < LOD | 0.0057 | 0.0282 | 0.0039 | 1.3133 | 0.0119 | 0.1838 | 0.0206 | 93.9297 | 0.2033 | < LOD | 0.0448 | 3.7841 | 0.0566 | 0.1166 | 0.0111 | [14 empty] | < LOD | 0.0022 | 0.19 | 0.0051 | [12 empty] | < LOD | 0.0138 | [8 empty] | < LOD | 0.0215 | [16 empty] | Passed
1155 | 2019-05-06 23:23 | User | RS | DownMet | Legierung_Steel | 45NiCrMo_11_B | Alloys 2 | LE LowAlloy Fe | 60 | E9310 | 9.9 | Ni-Hard 1 | 9.8 | 3310 | 9.8 | [6 empty] | 0.1231 | 0.0316 | 0.2613 | 0.0616 | < LOD | 0.0182 | 0.0383 | 0.0128 | < LOD | 0.0057 | 0.0343 | 0.0038 | 1.3136 | 0.0119 | 0.1736 | 0.0205 | 93.9212 | 0.2032 | < LOD | 0.045 | 3.7806 | 0.0567 | 0.1007 | 0.0109 | [14 empty] | < LOD | 0.0022 | 0.1861 | 0.0051 | [12 empty] | < LOD | 0.0139 | [8 empty] | 0.0223 | 0.0222 | [16 empty] | Passed
1156 | 2019-05-06 23:25 | User | RS | DownMet | Legierung_Steel | 45NiCrMo_12_A | Alloys 2 | LE LowAlloy Fe | 60 | E9310 | 9.8 | Ni-Hard 1 | 9.7 | 3310 | 9.6 | [6 empty] | 0.1127 | 0.0295 | 0.2334 | 0.0596 | < LOD | 0.0141 | 0.0302 | 0.0127 | < LOD | 0.0056 | 0.0361 | 0.0038 | 1.3125 | 0.0117 | 0.1762 | 0.0202 | 93.8902 | 0.2011 | < LOD | 0.0444 | 3.8483 | 0.0565 | 0.1113 | 0.0108 | [14 empty] | < LOD | 0.0021 | 0.1946 | 0.0051 | [12 empty] | < LOD | 0.0136 | [8 empty] | < LOD | 0.0215 | [16 empty] | Passed
1157 | 2019-05-06 23:26 | User | RS | DownMet | Legierung_Steel | 45NiCrMo_12_A | Alloys 2 | LE LowAlloy Fe | 60 | E9310 | 9.9 | Ni-Hard 1 | 9.8 | 3310 | 9.8 | [6 empty] | 0.0946 | 0.0313 | 0.2231 | 0.0609 | < LOD | 0.0143 | 0.0335 | 0.0127 | < LOD | 0.0057 | 0.0324 | 0.0038 | 1.3202 | 0.0118 | 0.1972 | 0.0205 | 93.8826 | 0.2012 | < LOD | 0.0444 | 3.8497 | 0.0565 | 0.1169 | 0.0109 | [14 empty] | < LOD | 0.0022 | 0.1923 | 0.0051 | [12 empty] | < LOD | 0.0136 | [8 empty] | < LOD | 0.0216 | [16 empty] | Passed
1158 | 2019-05-06 23:28 | User | RS | DownMet | Legierung_Steel | 45NiCrMo_12_B | Alloys 2 | LE LowAlloy Fe | 60 | E9310 | 9.9 | Ni-Hard 1 | 9.9 | 3310 | 9.8 | [6 empty] | 0.0956 | 0.0313 | 0.1732 | 0.06 | < LOD | 0.0184 | 0.0309 | 0.0129 | < LOD | 0.0057 | 0.0245 | 0.0038 | 1.3052 | 0.0118 | 0.2182 | 0.0207 | 93.9301 | 0.2013 | < LOD | 0.0446 | 3.8391 | 0.0565 | 0.1238 | 0.0111 | [14 empty] | < LOD | 0.0022 | 0.1892 | 0.0051 | [12 empty] | < LOD | 0.0136 | [8 empty] | 0.0295 | 0.0219 | [16 empty] | Passed
1159 | 2019-05-06 23:29 | User | RS | DownMet | Legierung_Steel | 45NiCrMo_12_B | Alloys 2 | LE LowAlloy Fe | 60 | E9310 | 9.8 | Ni-Hard 1 | 9.8 | 3310 | 9.8 | [6 empty] | 0.1392 | 0.0317 | 0.2241 | 0.0597 | < LOD | 0.0179 | 0.0302 | 0.0124 | < LOD | 0.0057 | 0.0323 | 0.0038 | 1.3069 | 0.0117 | 0.1969 | 0.0204 | 93.8896 | 0.2012 | < LOD | 0.0444 | 3.8386 | 0.0564 | 0.1199 | 0.0109 | [14 empty] | < LOD | 0.0022 | 0.1817 | 0.005 | [12 empty] | < LOD | 0.0137 | [8 empty] | < LOD | 0.0208 | [16 empty] | Passed
1160 | 2019-05-06 23:31 | User | RS | DownMet | Legierung_Steel | 45NiCrMo_13_A | Alloys 2 | LE LowAlloy Fe | 60 | E9310 | 9.9 | 3310 | 9.9 | Ni-Hard 1 | 9.9 | [6 empty] | 0.1299 | 0.0316 | 0.1654 | 0.0588 | < LOD | 0.0143 | 0.0248 | 0.0127 | < LOD | 0.0058 | 0.0297 | 0.0038 | 1.3443 | 0.0119 | 0.2066 | 0.0207 | 93.9053 | 0.2016 | < LOD | 0.0443 | 3.8086 | 0.0564 | 0.1268 | 0.0112 | [14 empty] | < LOD | 0.0022 | 0.1946 | 0.0052 | [12 empty] | 0.0151 | 0.0137 | [8 empty] | < LOD | 0.0214 | [16 empty] | Passed
1161 | 2019-05-06 23:32 | User | RS | DownMet | Legierung_Steel | 45NiCrMo_13_A | Alloys 2 | LE LowAlloy Fe | 60 | E9310 | 9.9 | Ni-Hard 1 | 9.8 | 3310 | 9.7 | [6 empty] | 0.1233 | 0.0319 | 0.1996 | 0.06 | < LOD | 0.0144 | 0.022 | 0.0126 | < LOD | 0.0057 | 0.0266 | 0.0037 | 1.3403 | 0.0119 | 0.2121 | 0.0207 | 93.7983 | 0.2014 | < LOD | 0.0444 | 3.8932 | 0.0569 | 0.1122 | 0.0109 | [14 empty] | < LOD | 0.0022 | 0.1918 | 0.0051 | [12 empty] | 0.0189 | 0.0138 | [8 empty] | 0.0223 | 0.0219 | [10 empty] | < LOD | 0.0134 |  |  |  |  | Passed
1162 | 2019-05-06 23:34 | User | RS | DownMet | Legierung_Steel | 45NiCrMo_13_B | Alloys 2 | LE LowAlloy Fe | 60 | E9310 | 9.9 | Ni-Hard 1 | 9.8 | 3310 | 9.8 | [6 empty] | 0.1244 | 0.0314 | 0.1844 | 0.0593 | < LOD | 0.0145 | 0.0133 | 0.0126 | < LOD | 0.0056 | 0.032 | 0.0039 | 1.3093 | 0.0118 | 0.2003 | 0.0204 | 93.9234 | 0.2013 | < LOD | 0.0444 | 3.8326 | 0.0564 | 0.1165 | 0.011 | [14 empty] | < LOD | 0.0022 | 0.1943 | 0.0051 | [12 empty] | < LOD | 0.0136 | [8 empty] | < LOD | 0.0218 | [16 empty] | Passed
1163 | 2019-05-06 23:35 | User | RS | DownMet | Legierung_Steel | 45NiCrMo_13_B | Alloys 2 | LE LowAlloy Fe | 60 | E9310 | 9.8 | Ni-Hard 1 | 9.7 | 3310 | 9.6 | [6 empty] | 0.1253 | 0.0316 | 0.174 | 0.0591 | < LOD | 0.0144 | 0.0265 | 0.0127 | < LOD | 0.0057 | 0.0372 | 0.0038 | 1.3109 | 0.0118 | 0.216 | 0.0206 | 93.8416 | 0.2014 | < LOD | 0.0444 | 3.8757 | 0.0567 | 0.1237 | 0.0109 | [14 empty] | < LOD | 0.0023 | 0.1901 | 0.0051 | [12 empty] | < LOD | 0.0136 | [8 empty] | 0.0269 | 0.0217 | [16 empty] | Passed
1164 | 2019-05-06 23:37 | User | RS | DownMet | Legierung_Steel | 45NiCrMo_14_A | Alloys 2 | LE LowAlloy Fe | 60 | E9310 | 9.8 | Ni-Hard 1 | 9.7 | 3310 | 9.6 | [6 empty] | 0.1333 | 0.0317 | 0.221 | 0.06 | < LOD | 0.0145 | 0.0226 | 0.0128 | < LOD | 0.0057 | 0.0318 | 0.0038 | 1.3182 | 0.0118 | 0.1966 | 0.0206 | 93.8249 | 0.2019 | < LOD | 0.0445 | 3.8649 | 0.0569 | 0.1174 | 0.0111 | [14 empty] | < LOD | 0.0022 | 0.1913 | 0.0051 | [12 empty] | 0.0148 | 0.0137 | [8 empty] | < LOD | 0.022 | [16 empty] | Passed
1165 | 2019-05-06 23:38 | User | RS | DownMet | Legierung_Steel | 45NiCrMo_14_A | Alloys 2 | LE LowAlloy Fe | 60 | E9310 | 9.9 | Ni-Hard 1 | 9.8 | 3310 | 9.8 | [6 empty] | 0.1199 | 0.0314 | 0.2497 | 0.0607 | < LOD | 0.018 | 0.031 | 0.0127 | < LOD | 0.0057 | 0.0365 | 0.0039 | 1.3319 | 0.0119 | 0.2003 | 0.0207 | 93.8533 | 0.2021 | < LOD | 0.0448 | 3.8247 | 0.0566 | 0.1091 | 0.0108 | [14 empty] | < LOD | 0.0022 | 0.1961 | 0.0052 | [12 empty] | < LOD | 0.0137 | [8 empty] | < LOD | 0.0211 | [16 empty] | Passed
1166 | 2019-05-06 23:40 | User | RS | DownMet | Legierung_Steel | 45NiCrMo_14_B | Alloys 2 | LE LowAlloy Fe | 60 | E9310 | 9.8 | Ni-Hard 1 | 9.8 | 3310 | 9.8 | [6 empty] | 0.1472 | 0.0325 | 0.2862 | 0.0619 | < LOD | 0.018 | 0.0403 | 0.0128 | < LOD | 0.0057 | 0.0311 | 0.0038 | 1.3259 | 0.0118 | 0.1768 | 0.0203 | 93.7709 | 0.2013 | < LOD | 0.0444 | 3.8339 | 0.0564 | 0.123 | 0.0111 | [14 empty] | < LOD | 0.0022 | 0.1934 | 0.0051 | [12 empty] | < LOD | 0.0137 | [8 empty] | < LOD | 0.0216 | [16 empty] | Passed
1167 | 2019-05-06 23:41 | User | RS | DownMet | Legierung_Steel | 45NiCrMo_14_B | Alloys 2 | LE LowAlloy Fe | 60 | E9310 | 9.9 | Ni-Hard 1 | 9.8 | 3310 | 9.8 | [6 empty] | 0.1276 | 0.031 | 0.2524 | 0.0609 | < LOD | 0.0142 | 0.036 | 0.0128 | < LOD | 0.0058 | 0.0285 | 0.0038 | 1.3284 | 0.0119 | 0.2006 | 0.0205 | 93.8316 | 0.2015 | < LOD | 0.0445 | 3.8212 | 0.0563 | 0.1176 | 0.0108 | [14 empty] | < LOD | 0.0022 | 0.193 | 0.0051 | [12 empty] | < LOD | 0.0137 | [8 empty] | 0.0228 | 0.0216 | [16 empty] | Passed
1168 | 2019-05-06 23:42 | User | RS | DownMet | Legierung_Steel | 45NiCrMo_15_A | Alloys 2 | LE LowAlloy Fe | 60 | E9310 | 9.9 | 3310 | 9.8 | Ni-Hard 1 | 9.8 | [6 empty] | 0.1109 | 0.0311 | 0.2204 | 0.0608 | < LOD | 0.0146 | 0.0221 | 0.0127 | < LOD | 0.0057 | 0.0294 | 0.0038 | 1.3168 | 0.0118 | 0.2028 | 0.0206 | 93.9237 | 0.2016 | < LOD | 0.0446 | 3.8044 | 0.0564 | 0.1073 | 0.0108 | [14 empty] | < LOD | 0.0022 | 0.189 | 0.0051 | [12 empty] | < LOD | 0.0136 | [8 empty] | 0.0223 | 0.0219 | [16 empty] | Passed
1169 | 2019-05-06 23:44 | User | RS | DownMet | Legierung_Steel | 45NiCrMo_15_A | Alloys 2 | LE LowAlloy Fe | 60 | E9310 | 9.9 | Ni-Hard 1 | 9.9 | 3310 | 9.9 | [6 empty] | 0.1261 | 0.031 | 0.1968 | 0.059 | < LOD | 0.018 | 0.0216 | 0.0128 | < LOD | 0.0058 | 0.0512 | 0.0043 | 1.3268 | 0.0119 | 0.1966 | 0.0203 | 93.8161 | 0.2001 | < LOD | 0.0441 | 3.8228 | 0.056 | 0.1493 | 0.0117 | [14 empty] | 0.0033 | 0.0022 | 0.1957 | 0.0051 | [12 empty] | < LOD | 0.0134 | [8 empty] | 0.0446 | 0.0222 | [16 empty] | Passed
1171 | 2019-05-06 23:47 | User | RS | DownMet | Legierung_Steel | 45NiCrMo_15_B | Alloys 2 | LE LowAlloy Fe | 60 | E9310 | 9.8 | Ni-Hard 1 | 9.8 | 3310 | 9.8 | [6 empty] | 0.1452 | 0.0326 | 0.2544 | 0.062 | < LOD | 0.0146 | 0.0142 | 0.0125 | < LOD | 0.0056 | 0.0228 | 0.0036 | 1.3356 | 0.0119 | 0.1976 | 0.0205 | 93.7984 | 0.2 | < LOD | 0.0441 | 3.8605 | 0.0563 | 0.1183 | 0.0109 | [14 empty] | < LOD | 0.0022 | 0.1921 | 0.0051 | [12 empty] | < LOD | 0.0134 | [8 empty] | < LOD | 0.0217 | [16 empty] | Passed
1172 | 2019-05-06 23:48 | User | RS | DownMet | Legierung_Steel | 45NiCrMo_15_B | Alloys 2 | LE LowAlloy Fe | 60 | E9310 | 9.8 | Ni-Hard 1 | 9.7 | 3310 | 9.6 | [6 empty] | 0.0969 | 0.031 | 0.2139 | 0.0609 | < LOD | 0.0146 | < LOD | 0.0125 | < LOD | 0.0057 | 0.0212 | 0.0037 | 1.3467 | 0.0119 | 0.1898 | 0.0204 | 93.877 | 0.2003 | < LOD | 0.0442 | 3.8689 | 0.0565 | 0.1209 | 0.011 | [14 empty] | < LOD | 0.0022 | 0.1952 | 0.0051 | [12 empty] | < LOD | 0.0136 | [8 empty] | 0.0226 | 0.0219 | [10 empty] | < LOD | 0.0135 |  |  |  |  | Passed

## Tabelle1
Cal Check
| Nav | Counter | Formel
| 1 | 0 |  | #VALUE! | #VALUE! | File # | DateTime | Operator | Name | ID | Field1 |  | Field2 | Application | Method | ElapsedTime | Alloy 1 | Match Qual 1 | Alloy 2 | Match Qual 2 | Alloy 3 | Match Qual 3 | Al | Al Err | Si | Si Err | P | P Err | S | S Err | Ti | Ti Err | V | V Err | Cr | Cr Err | Mn | Mn Err | Fe | Fe Err | Co | Co Err | Ni | Ni Err | Cu | Cu Err | Nb | Nb Err | Mo | Mo Err | Sn | Sn Err | W | W Err | Cal Check
| 0 | 0 | 56 | BD | Tabelle1!$H5:$BD4
| 0 | 0 |  | #VALUE! | #VALUE!
| 0 | 0 |  | #VALUE! | #VALUE!
| 0 | 0 |  | #VALUE! | #VALUE!
| 1 | 0 |  | #VALUE! | #VALUE! | File # | DateTime | Operator | Name | ID | Field1 |  | Field2 | Application | Method | ElapsedTime | Alloy 1 | Match Qual 1 | Alloy 2 | Match Qual 2 | Alloy 3 | Match Qual 3 | Li | Li Err | Be | Be Err | Mg | Mg Err | Al | Al Err | Si | Si Err | P | P Err | S | S Err | Ti | Ti Err | V | V Err | Cr | Cr Err | Mn | Mn Err | Fe | Fe Err | Co | Co Err | Ni | Ni Err | Cu | Cu Err | Zn | Zn Err | As | As Err | Se | Se Err | Rb | Rb Err | Sr | Sr Err | Y | Y Err | Zr | Zr Err | Nb | Nb Err | Mo | Mo Err | Ru | Ru Err | Rh | Rh Err | Pd | Pd Err | Ag | Ag Err | Cd | Cd Err | In | In Err | Sn | Sn Err | Sb | Sb Err | Te | Te Err | Hf | Hf Err | Ta | Ta Err | W | W Err | Re | Re Err | Os | Os Err | Ir | Ir Err | Pt | Pt Err | Au | Au Err | Pb | Pb Err | Bi | Bi Err | U | U Err | Cal Check
| 2 | 2 | 112 | DH | Tabelle1!$H8:$DH9 | 1099 | 2019-05-06 05:07 | User | RS | DownMet | Legierung_Steel | 45NiCrMo_01 | 45NiCrMo_01_A | Alloys 2 | LE LowAlloy Fe | 60 | E9310 | 9.9 | 3310 | 9.8 | Ni-Hard 1 | 9.8 | [6 empty] | 0.1539 | 0.032 | 0.2743 | 0.0615 | < LOD | 0.0183 | 0.0293 | 0.0127 | < LOD | 0.0057 | 0.0306 | 0.0037 | 1.3166 | 0.0118 | 0.2078 | 0.0206 | 93.7985 | 0.2015 | < LOD | 0.0447 | 3.8043 | 0.0563 | 0.1224 | 0.0112 | [14 empty] | < LOD | 0.0022 | 0.1941 | 0.0051 | [12 empty] | < LOD | 0.0136 | [8 empty] | < LOD | 0.0217 | [16 empty] | Passed
| 2 | 3 | 112 | DH | Tabelle1!$H8:$DH10 | 1100 | 2019-05-06 05:08 | User | RS | DownMet | Legierung_Steel | 45NiCrMo_01 | 45NiCrMo_01_A | Alloys 2 | LE LowAlloy Fe | 60 | E9310 | 9.9 | 3310 | 9.8 | Ni-Hard 1 | 9.8 | [6 empty] | 0.1311 | 0.0325 | 0.268 | 0.0629 | < LOD | 0.0148 | 0.0163 | 0.0127 | < LOD | 0.0057 | 0.0291 | 0.0038 | 1.3358 | 0.0119 | 0.1976 | 0.0206 | 93.8305 | 0.2017 | < LOD | 0.0448 | 3.8042 | 0.0563 | 0.1255 | 0.0112 | [14 empty] | < LOD | 0.0022 | 0.1942 | 0.0052 | [12 empty] | < LOD | 0.0136 | [8 empty] | 0.0283 | 0.0219 | [16 empty] | Passed
| 2 | 4 | 112 | DH | Tabelle1!$H8:$DH11 | 1101 | 2019-05-06 05:09 | User | RS | DownMet | Legierung_Steel | 45NiCrMo_01 | 45NiCrMo_01_A | Alloys 2 | LE LowAlloy Fe | 60 | E9310 | 9.9 | 3310 | 9.8 | Ni-Hard 1 | 9.8 | [6 empty] | 0.1367 | 0.0324 | 0.276 | 0.0626 | < LOD | 0.0185 | 0.0244 | 0.0128 | < LOD | 0.0057 | 0.0301 | 0.0038 | 1.3349 | 0.0119 | 0.2064 | 0.0208 | 93.8136 | 0.2017 | < LOD | 0.0446 | 3.7768 | 0.0562 | 0.1177 | 0.0112 | [14 empty] | < LOD | 0.0022 | 0.1925 | 0.0051 | [12 empty] | < LOD | 0.0139 | [8 empty] | 0.0377 | 0.0225 | [10 empty] | < LOD | 0.0134 |  |  |  |  | Passed
| 2 | 5 | 112 | DH | Tabelle1!$H8:$DH12 | 1102 | 2019-05-06 05:11 | User | RS | DownMet | Legierung_Steel | 45NiCrMo_01 | 45NiCrMo_01_B | Alloys 2 | LE LowAlloy Fe | 60 | E9310 | 9.9 | Ni-Hard 1 | 9.8 | 3310 | 9.7 | [6 empty] | 0.1203 | 0.0318 | 0.2502 | 0.0624 | < LOD | 0.0149 | 0.0173 | 0.0129 | < LOD | 0.0057 | 0.0325 | 0.004 | 1.3103 | 0.0119 | 0.2091 | 0.0206 | 93.8335 | 0.2015 | < LOD | 0.0446 | 3.8163 | 0.0564 | 0.1305 | 0.0115 | [14 empty] | < LOD | 0.0022 | 0.1949 | 0.0051 | [12 empty] | 0.0178 | 0.0137 | [8 empty] | 0.0282 | 0.0222 | [16 empty] | Passed
| 2 | 6 | 112 | DH | Tabelle1!$H8:$DH13 | 1103 | 2019-05-06 05:12 | User | RS | DownMet | Legierung_Steel | 45NiCrMo_01 | 45NiCrMo_01_B | Alloys 2 | LE LowAlloy Fe | 60 | E9310 | 9.9 | Ni-Hard 1 | 9.8 | 3310 | 9.8 | [6 empty] | 0.1297 | 0.0328 | 0.236 | 0.0615 | < LOD | 0.0145 | 0.0292 | 0.0128 | < LOD | 0.0057 | 0.0386 | 0.0039 | 1.3271 | 0.0119 | 0.203 | 0.0206 | 93.7877 | 0.2016 | < LOD | 0.0447 | 3.8507 | 0.0566 | 0.1248 | 0.011 | [14 empty] | < LOD | 0.0021 | 0.1977 | 0.0052 | [12 empty] | < LOD | 0.0136 | [8 empty] | 0.029 | 0.0219 | [16 empty] | Passed
| 2 | 7 | 112 | DH | Tabelle1!$H8:$DH14 | 1104 | 2019-05-06 05:13 | User | RS | DownMet | Legierung_Steel | 45NiCrMo_01 | 45NiCrMo_01_B | Alloys 2 | LE LowAlloy Fe | 60 | E9310 | 9.8 | Ni-Hard 1 | 9.8 | 3310 | 9.8 | [6 empty] | 0.1206 | 0.0321 | 0.2823 | 0.0625 | < LOD | 0.0183 | 0.0366 | 0.0129 | < LOD | 0.0057 | 0.0351 | 0.0039 | 1.3213 | 0.0118 | 0.2025 | 0.0207 | 93.7531 | 0.2012 | < LOD | 0.0445 | 3.8721 | 0.0568 | 0.1193 | 0.0111 | [14 empty] | < LOD | 0.0023 | 0.1936 | 0.0052 | [12 empty] | < LOD | 0.0138 | [8 empty] | < LOD | 0.022 | [16 empty] | Passed
| 2 | 8 | 112 | DH | Tabelle1!$H8:$DH15 | 1105 | 2019-05-06 05:15 | User | RS | DownMet | Legierung_Steel | 45NiCrMo_01 | 45NiCrMo_01_C | Alloys 2 | LE LowAlloy Fe | 60 | E9310 | 9.8 | Ni-Hard 1 | 9.8 | 3310 | 9.8 | [6 empty] | 0.1275 | 0.0322 | 0.3225 | 0.0632 | < LOD | 0.0181 | 0.0273 | 0.0125 | < LOD | 0.0058 | 0.0192 | 0.0037 | 1.3182 | 0.0118 | 0.1912 | 0.0204 | 93.7946 | 0.2005 | < LOD | 0.0445 | 3.8363 | 0.0563 | 0.1188 | 0.011 | [14 empty] | < LOD | 0.0023 | 0.1886 | 0.0051 | [12 empty] | < LOD | 0.0134 | [8 empty] | < LOD | 0.0215 | [10 empty] | < LOD | 0.0137 |  |  |  |  | Passed
| 2 | 9 | 112 | DH | Tabelle1!$H8:$DH16 | 1106 | 2019-05-06 05:16 | User | RS | DownMet | Legierung_Steel | 45NiCrMo_01 | 45NiCrMo_01_C | Alloys 2 | LE LowAlloy Fe | 60 | E9310 | 9.9 | Ni-Hard 1 | 9.8 | 3310 | 9.8 | [6 empty] | 0.1227 | 0.0317 | 0.325 | 0.0642 | < LOD | 0.0147 | 0.0208 | 0.0126 | < LOD | 0.0057 | 0.0207 | 0.0037 | 1.3287 | 0.0119 | 0.1899 | 0.0204 | 93.8051 | 0.2004 | < LOD | 0.0444 | 3.8176 | 0.0562 | 0.1214 | 0.0111 | [14 empty] | < LOD | 0.0022 | 0.183 | 0.005 | [12 empty] | < LOD | 0.0137 | [8 empty] | 0.0258 | 0.0219 | [16 empty] | Passed
| 2 | 10 | 112 | DH | Tabelle1!$H8:$DH17 | 1107 | 2019-05-06 05:17 | User | RS | DownMet | Legierung_Steel | 45NiCrMo_01 | 45NiCrMo_01_C | Alloys 2 | LE LowAlloy Fe | 60 | E9310 | 9.9 | Ni-Hard 1 | 9.8 | 3310 | 9.8 | [6 empty] | 0.1449 | 0.0321 | 0.287 | 0.0625 | < LOD | 0.0186 | 0.024 | 0.0127 | < LOD | 0.0056 | 0.0239 | 0.0037 | 1.34 | 0.0119 | 0.1934 | 0.0204 | 93.7818 | 0.2004 | < LOD | 0.0442 | 3.8273 | 0.0561 | 0.1133 | 0.0107 | [14 empty] | < LOD | 0.0021 | 0.192 | 0.0051 | [12 empty] | < LOD | 0.0134 | [8 empty] | 0.025 | 0.0216 | [16 empty] | Passed
| 2 | 11 | 112 | DH | Tabelle1!$H8:$DH18 | 1108 | 2019-05-06 05:19 | User | RS | DownMet | Legierung_Steel | 45NiCrMo_02 | 45NiCrMo_02_A | Alloys 2 | LE LowAlloy Fe | 60 | E9310 | 9.9 | Ni-Hard 1 | 9.8 | 3310 | 9.8 | [6 empty] | 0.1302 | 0.0319 | 0.2852 | 0.0624 | < LOD | 0.0145 | 0.0217 | 0.0127 | < LOD | 0.0056 | 0.0366 | 0.0038 | 1.3245 | 0.0118 | 0.2024 | 0.0206 | 93.7983 | 0.201 | < LOD | 0.0444 | 3.8369 | 0.0565 | 0.12 | 0.0111 | [14 empty] | < LOD | 0.0022 | 0.2 | 0.0052 | [12 empty] | < LOD | 0.0137 | [8 empty] | < LOD | 0.0213 | [16 empty] | Passed
| 2 | 12 | 112 | DH | Tabelle1!$H8:$DH19 | 1109 | 2019-05-06 05:20 | User | RS | DownMet | Legierung_Steel | 45NiCrMo_02 | 45NiCrMo_02_A | Alloys 2 | LE LowAlloy Fe | 60 | E9310 | 9.9 | 3310 | 9.8 | Ni-Hard 1 | 9.8 | [6 empty] | 0.1131 | 0.0321 | 0.2575 | 0.0624 | < LOD | 0.0185 | 0.0187 | 0.0127 | < LOD | 0.0057 | 0.0331 | 0.0039 | 1.3153 | 0.0118 | 0.2074 | 0.0207 | 93.8503 | 0.2013 | < LOD | 0.0446 | 3.8146 | 0.0563 | 0.1188 | 0.0109 | [14 empty] | < LOD | 0.0021 | 0.1903 | 0.0051 | [12 empty] | 0.0229 | 0.0134 | [8 empty] | < LOD | 0.0215 | [16 empty] | Passed
| 2 | 13 | 112 | DH | Tabelle1!$H8:$DH20 | 1110 | 2019-05-06 05:22 | User | RS | DownMet | Legierung_Steel | 45NiCrMo_02 | 45NiCrMo_02_B | Alloys 2 | LE LowAlloy Fe | 60 | E9310 | 9.8 | Ni-Hard 1 | 9.8 | 3310 | 9.8 | [6 empty] | 0.1523 | 0.032 | 0.2609 | 0.0607 | < LOD | 0.018 | 0.0314 | 0.0127 | < LOD | 0.0057 | 0.0313 | 0.0038 | 1.3394 | 0.0119 | 0.1948 | 0.0205 | 93.7728 | 0.2016 | < LOD | 0.0445 | 3.843 | 0.0565 | 0.1219 | 0.0109 | [14 empty] | < LOD | 0.0022 | 0.1952 | 0.0052 | [12 empty] | < LOD | 0.0138 | [8 empty] | < LOD | 0.0214 | [10 empty] | < LOD | 0.0135 |  |  |  |  | Passed
| 2 | 14 | 112 | DH | Tabelle1!$H8:$DH21 | 1111 | 2019-05-06 05:23 | User | RS | DownMet | Legierung_Steel | 45NiCrMo_02 | 45NiCrMo_02_B | Alloys 2 | LE LowAlloy Fe | 60 | E9310 | 9.9 | Ni-Hard 1 | 9.8 | 3310 | 9.7 | [6 empty] | 0.164 | 0.0324 | 0.2835 | 0.0617 | < LOD | 0.0181 | 0.0275 | 0.0127 | < LOD | 0.0057 | 0.0325 | 0.0038 | 1.3272 | 0.0119 | 0.215 | 0.0209 | 93.7143 | 0.2015 | < LOD | 0.0445 | 3.8579 | 0.0567 | 0.1152 | 0.011 | [14 empty] | < LOD | 0.0022 | 0.1897 | 0.0051 | [12 empty] | 0.0149 | 0.014 | [8 empty] | < LOD | 0.022 | [16 empty] | Passed
| 2 | 15 | 112 | DH | Tabelle1!$H8:$DH22 | 1112 | 2019-05-06 05:26 | User | RS | DownMet | Legierung_Steel | 45NiCrMo_03 | 45NiCrMo_03_A | Alloys 2 | LE LowAlloy Fe | 60 | E9310 | 9.9 | 3310 | 9.8 | Ni-Hard 1 | 9.8 | [6 empty] | 0.123 | 0.0305 | 0.2264 | 0.0594 | < LOD | 0.0175 | 0.0219 | 0.0124 | < LOD | 0.0057 | 0.0625 | 0.0043 | 1.3324 | 0.0119 | 0.2083 | 0.0204 | 93.8571 | 0.1995 | < LOD | 0.044 | 3.7885 | 0.0556 | 0.1249 | 0.0111 | [14 empty] | < LOD | 0.0021 | 0.1917 | 0.005 | [12 empty] | < LOD | 0.0135 | [8 empty] | < LOD | 0.0215 | [16 empty] | Passed
| 2 | 16 | 112 | DH | Tabelle1!$H8:$DH23 | 1113 | 2019-05-06 05:27 | User | RS | DownMet | Legierung_Steel | 45NiCrMo_03 | 45NiCrMo_03_A | Alloys 2 | LE LowAlloy Fe | 60 | E9310 | 9.8 | Ni-Hard 1 | 9.8 | 3310 | 9.8 | [6 empty] | 0.1543 | 0.0322 | 0.3108 | 0.062 | < LOD | 0.018 | 0.0333 | 0.0125 | 0.0059 | 0.0057 | 0.0617 | 0.0041 | 1.342 | 0.0118 | 0.1684 | 0.0202 | 93.7022 | 0.1992 | < LOD | 0.044 | 3.8542 | 0.0561 | 0.1255 | 0.0112 | [14 empty] | < LOD | 0.0021 | 0.1855 | 0.005 | [12 empty] | < LOD | 0.0134 | [8 empty] | < LOD | 0.0214 | [16 empty] | Passed
| 2 | 17 | 112 | DH | Tabelle1!$H8:$DH24 | 1114 | 2019-05-06 05:28 | User | RS | DownMet | Legierung_Steel | 45NiCrMo_03 | 45NiCrMo_03_B | Alloys 2 | LE LowAlloy Fe | 60 | E9310 | 9.9 | Ni-Hard 1 | 9.8 | 3310 | 9.8 | [6 empty] | 0.1212 | 0.0317 | 0.2884 | 0.0628 | < LOD | 0.0144 | 0.0172 | 0.0125 | < LOD | 0.0058 | 0.0219 | 0.0037 | 1.3318 | 0.0119 | 0.1906 | 0.0204 | 93.8344 | 0.2005 | < LOD | 0.0444 | 3.8226 | 0.0562 | 0.1251 | 0.0111 | [14 empty] | < LOD | 0.0022 | 0.1895 | 0.0051 | [12 empty] | < LOD | 0.0135 | [8 empty] | < LOD | 0.0215 | [10 empty] | < LOD | 0.0138 |  |  |  |  | Passed
| 2 | 18 | 112 | DH | Tabelle1!$H8:$DH25 | 1115 | 2019-05-06 05:30 | User | RS | DownMet | Legierung_Steel | 45NiCrMo_03 | 45NiCrMo_03_B | Alloys 2 | LE LowAlloy Fe | 60 | E9310 | 9.9 | Ni-Hard 1 | 9.8 | 3310 | 9.7 | [6 empty] | 0.1403 | 0.0316 | 0.2491 | 0.0602 | < LOD | 0.0179 | 0.0294 | 0.0125 | < LOD | 0.0057 | 0.0216 | 0.0037 | 1.32 | 0.0118 | 0.2132 | 0.0206 | 93.8055 | 0.2002 | < LOD | 0.0442 | 3.8246 | 0.0561 | 0.136 | 0.0115 | [14 empty] | < LOD | 0.0022 | 0.1894 | 0.0051 | [12 empty] | < LOD | 0.0135 | [8 empty] | < LOD | 0.0216 | [10 empty] | < LOD | 0.0134 |  |  |  |  | Passed
| 2 | 19 | 112 | DH | Tabelle1!$H8:$DH26 | 1116 | 2019-05-06 05:31 | User | RS | DownMet | Legierung_Steel | 45NiCrMo_04 | 45NiCrMo_04_A | Alloys 2 | LE LowAlloy Fe | 60 | E9310 | 9.9 | Ni-Hard 1 | 9.8 | 3310 | 9.8 | [6 empty] | 0.1201 | 0.032 | 0.2488 | 0.0619 | < LOD | 0.0186 | 0.022 | 0.0126 | < LOD | 0.0057 | 0.0191 | 0.0036 | 1.3256 | 0.0119 | 0.2065 | 0.0203 | 93.8211 | 0.2005 | < LOD | 0.0442 | 3.8483 | 0.0563 | 0.1276 | 0.0111 | [14 empty] | < LOD | 0.0022 | 0.1913 | 0.0051 | [12 empty] | 0.0144 | 0.0135 | [8 empty] | < LOD | 0.0213 | [16 empty] | Passed
| 2 | 20 | 112 | DH | Tabelle1!$H8:$DH27 | 1117 | 2019-05-06 05:33 | User | RS | DownMet | Legierung_Steel | 45NiCrMo_04 | 45NiCrMo_04_A | Alloys 2 | LE LowAlloy Fe | 60 | E9310 | 9.9 | 3310 | 9.8 | Ni-Hard 1 | 9.8 | [6 empty] | 0.13 | 0.0311 | 0.2494 | 0.0606 | < LOD | 0.0181 | 0.0321 | 0.0125 | < LOD | 0.0056 | 0.0234 | 0.0036 | 1.3285 | 0.0118 | 0.2117 | 0.0206 | 93.8351 | 0.2005 | < LOD | 0.0443 | 3.7993 | 0.0561 | 0.1232 | 0.0112 | [14 empty] | < LOD | 0.0023 | 0.1887 | 0.0051 | [12 empty] | < LOD | 0.0135 | [8 empty] | 0.0246 | 0.022 | [16 empty] | Passed
| 2 | 21 | 112 | DH | Tabelle1!$H8:$DH28 | 1118 | 2019-05-06 05:35 | User | RS | DownMet | Legierung_Steel | 45NiCrMo_04 | 45NiCrMo_04_B | Alloys 2 | LE LowAlloy Fe | 60 | E9310 | 9.9 | 3310 | 9.8 | Ni-Hard 1 | 9.8 | [6 empty] | 0.1204 | 0.0318 | 0.269 | 0.062 | < LOD | 0.018 | 0.0254 | 0.0126 | < LOD | 0.0057 | 0.0604 | 0.0041 | 1.3502 | 0.0119 | 0.209 | 0.0207 | 93.7729 | 0.2005 | < LOD | 0.0442 | 3.8014 | 0.056 | 0.1313 | 0.0114 | [14 empty] | < LOD | 0.0022 | 0.1977 | 0.0052 | [12 empty] | < LOD | 0.0135 | [8 empty] | < LOD | 0.0217 | [16 empty] | Passed
| 2 | 22 | 112 | DH | Tabelle1!$H8:$DH29 | 1119 | 2019-05-06 05:36 | User | RS | DownMet | Legierung_Steel | 45NiCrMo_04 | 45NiCrMo_04_B | Alloys 2 | LE LowAlloy Fe | 60 | E9310 | 9.8 | Ni-Hard 1 | 9.8 | 3310 | 9.8 | [6 empty] | 0.1494 | 0.032 | 0.255 | 0.0607 | < LOD | 0.0181 | 0.0283 | 0.0127 | < LOD | 0.0057 | 0.0635 | 0.0041 | 1.3477 | 0.0119 | 0.1727 | 0.0203 | 93.7642 | 0.2003 | < LOD | 0.0443 | 3.8392 | 0.0561 | 0.1277 | 0.0111 | [14 empty] | < LOD | 0.0022 | 0.1952 | 0.0051 | [12 empty] | < LOD | 0.0135 | [8 empty] | < LOD | 0.0214 | [16 empty] | Passed
| 2 | 23 | 112 | DH | Tabelle1!$H8:$DH30 | 1128 | 2019-05-06 22:42 | User | RS | DownMet | Legierung_Steel | 45NiCrMo_05 | 45NiCrMo_05_A | Alloys 2 | LE LowAlloy Fe | 60 | E9310 | 9.8 | Ni-Hard 1 | 9.7 | 3310 | 9.6 | [6 empty] | 0.1316 | 0.032 | 0.2246 | 0.0606 | < LOD | 0.0146 | < LOD | 0.0126 | < LOD | 0.0057 | 0.0301 | 0.0039 | 1.3047 | 0.0118 | 0.2084 | 0.0208 | 93.8338 | 0.2024 | < LOD | 0.0447 | 3.9109 | 0.0573 | 0.1089 | 0.0107 | [14 empty] | < LOD | 0.0022 | 0.1922 | 0.0051 | [12 empty] | < LOD | 0.0139 | [8 empty] | < LOD | 0.0214 | [16 empty] | Passed
| 2 | 24 | 112 | DH | Tabelle1!$H8:$DH31 | 1129 | 2019-05-06 22:43 | User | RS | DownMet | Legierung_Steel | 45NiCrMo_05 | 45NiCrMo_05_A | Alloys 2 | LE LowAlloy Fe | 60 | E9310 | 9.8 | Ni-Hard 1 | 9.8 | 3310 | 9.8 | [6 empty] | 0.1247 | 0.0319 | 0.2101 | 0.0604 | < LOD | 0.0184 | 0.0157 | 0.0125 | < LOD | 0.0058 | 0.0376 | 0.0039 | 1.3226 | 0.0119 | 0.2 | 0.0207 | 93.8777 | 0.2025 | < LOD | 0.0446 | 3.8477 | 0.057 | 0.1082 | 0.011 | [14 empty] | < LOD | 0.0022 | 0.1931 | 0.0052 | [12 empty] | < LOD | 0.0138 | [8 empty] | < LOD | 0.022 | [10 empty] | < LOD | 0.0135 |  |  |  |  | Passed
| 2 | 25 | 112 | DH | Tabelle1!$H8:$DH32 | 1130 | 2019-05-06 22:46 | User | RS | DownMet | Legierung_Steel | 45NiCrMo_05 | 45NiCrMo_05_B | Alloys 2 | LE LowAlloy Fe | 60 | E9310 | 9.8 | Ni-Hard 1 | 9.7 | 3310 | 9.6 | [6 empty] | 0.1181 | 0.0319 | 0.2143 | 0.0602 | < LOD | 0.0182 | 0.0142 | 0.0126 | < LOD | 0.0057 | 0.0307 | 0.0039 | 1.3493 | 0.012 | 0.1691 | 0.0204 | 93.9008 | 0.2025 | < LOD | 0.0447 | 3.8474 | 0.0568 | 0.1108 | 0.0108 | [14 empty] | < LOD | 0.0023 | 0.1955 | 0.0052 | [12 empty] | < LOD | 0.014 | [8 empty] | < LOD | 0.0213 | [16 empty] | Passed
| 2 | 26 | 112 | DH | Tabelle1!$H8:$DH33 | 1131 | 2019-05-06 22:47 | User | RS | DownMet | Legierung_Steel | 45NiCrMo_05 | 45NiCrMo_05_B | Alloys 2 | LE LowAlloy Fe | 60 | E9310 | 9.9 | 3310 | 9.8 | Ni-Hard 1 | 9.8 | [6 empty] | 0.1371 | 0.0321 | 0.2232 | 0.0605 | < LOD | 0.018 | 0.0341 | 0.0128 | < LOD | 0.0057 | 0.0302 | 0.0038 | 1.3405 | 0.012 | 0.2039 | 0.0208 | 93.8703 | 0.2028 | < LOD | 0.0449 | 3.8133 | 0.0568 | 0.1083 | 0.0109 | [14 empty] | < LOD | 0.0023 | 0.1907 | 0.0052 | [12 empty] | < LOD | 0.0139 | [8 empty] | < LOD | 0.0215 | [16 empty] | Passed
| 2 | 27 | 112 | DH | Tabelle1!$H8:$DH34 | 1132 | 2019-05-06 22:49 | User | RS | DownMet | Legierung_Steel | 45NiCrMo_06 | 45NiCrMo_06_A | Alloys 2 | LE LowAlloy Fe | 60 | E9310 | 9.9 | Ni-Hard 1 | 9.8 | 3310 | 9.8 | [6 empty] | 0.1267 | 0.031 | 0.2902 | 0.063 | < LOD | 0.0151 | 0.0156 | 0.0129 | < LOD | 0.0056 | 0.017 | 0.0037 | 1.3204 | 0.0118 | 0.193 | 0.0205 | 93.8819 | 0.1998 | < LOD | 0.0442 | 3.8049 | 0.056 | 0.1111 | 0.0108 | [14 empty] | < LOD | 0.0021 | 0.1806 | 0.005 | [12 empty] | < LOD | 0.0135 | [8 empty] | < LOD | 0.0215 | [16 empty] | Passed
| 2 | 28 | 112 | DH | Tabelle1!$H8:$DH35 | 1133 | 2019-05-06 22:50 | User | RS | DownMet | Legierung_Steel | 45NiCrMo_06 | 45NiCrMo_06_A | Alloys 2 | LE LowAlloy Fe | 60 | E9310 | 9.9 | Ni-Hard 1 | 9.8 | 3310 | 9.8 | [6 empty] | 0.1377 | 0.0315 | 0.2624 | 0.0617 | < LOD | 0.0186 | 0.0277 | 0.0126 | < LOD | 0.0058 | 0.0212 | 0.0037 | 1.321 | 0.0118 | 0.1816 | 0.0203 | 93.8752 | 0.2 | < LOD | 0.0443 | 3.8153 | 0.056 | 0.1065 | 0.0106 | [14 empty] | < LOD | 0.0022 | 0.1813 | 0.005 | [12 empty] | < LOD | 0.0136 | [8 empty] | 0.0263 | 0.0218 | [16 empty] | Passed
| 2 | 29 | 112 | DH | Tabelle1!$H8:$DH36 | 1134 | 2019-05-06 22:52 | User | RS | DownMet | Legierung_Steel | 45NiCrMo_06 | 45NiCrMo_06_B | Alloys 2 | LE LowAlloy Fe | 60 | E9310 | 9.9 | Ni-Hard 1 | 9.8 | 3310 | 9.8 | [6 empty] | 0.1032 | 0.0312 | 0.2439 | 0.0608 | < LOD | 0.0141 | < LOD | 0.0124 | < LOD | 0.0058 | 0.0552 | 0.0042 | 1.3411 | 0.0119 | 0.2105 | 0.0205 | 93.7772 | 0.1998 | < LOD | 0.044 | 3.8709 | 0.0562 | 0.1205 | 0.011 | [14 empty] | < LOD | 0.0022 | 0.1982 | 0.0051 | [12 empty] | < LOD | 0.0136 | [8 empty] | 0.0254 | 0.0218 | [16 empty] | Passed
| 2 | 30 | 112 | DH | Tabelle1!$H8:$DH37 | 1135 | 2019-05-06 22:53 | User | RS | DownMet | Legierung_Steel | 45NiCrMo_06 | 45NiCrMo_06_B | Alloys 2 | LE LowAlloy Fe | 60 | E9310 | 9.9 | Ni-Hard 1 | 9.8 | 3310 | 9.8 | [6 empty] | 0.1171 | 0.0313 | 0.2183 | 0.0597 | < LOD | 0.0178 | 0.0261 | 0.0125 | < LOD | 0.0057 | 0.0586 | 0.0042 | 1.3429 | 0.0119 | 0.207 | 0.0207 | 93.7928 | 0.2001 | < LOD | 0.0442 | 3.8486 | 0.0562 | 0.1178 | 0.0109 | [14 empty] | < LOD | 0.0023 | 0.1917 | 0.0051 | [12 empty] | < LOD | 0.0136 | [8 empty] | 0.0239 | 0.0218 | [16 empty] | Passed
| 2 | 31 | 112 | DH | Tabelle1!$H8:$DH38 | 1136 | 2019-05-06 22:55 | User | RS | DownMet | Legierung_Steel | 45NiCrMo_07 | 45NiCrMo_07_A | Alloys 2 | LE LowAlloy Fe | 60 | E9310 | 9.9 | Ni-Hard 1 | 9.8 | 3310 | 9.8 | [6 empty] | 0.0995 | 0.0312 | 0.271 | 0.0615 | < LOD | 0.014 | 0.0167 | 0.0124 | < LOD | 0.0057 | 0.0354 | 0.0038 | 1.299 | 0.0117 | 0.1938 | 0.0203 | 93.8514 | 0.2009 | < LOD | 0.0446 | 3.8535 | 0.0564 | 0.1138 | 0.0107 | [14 empty] | < LOD | 0.0022 | 0.1922 | 0.0051 | [12 empty] | < LOD | 0.0137 | [8 empty] | 0.029 | 0.0218 | [16 empty] | Passed
| 2 | 32 | 112 | DH | Tabelle1!$H8:$DH39 | 1137 | 2019-05-06 22:56 | User | RS | DownMet | Legierung_Steel | 45NiCrMo_07 | 45NiCrMo_07_A | Alloys 2 | LE LowAlloy Fe | 60 | E9310 | 9.9 | Ni-Hard 1 | 9.8 | 3310 | 9.8 | [6 empty] | 0.1217 | 0.0313 | 0.2557 | 0.0611 | < LOD | 0.018 | 0.0164 | 0.0124 | < LOD | 0.0057 | 0.0338 | 0.0038 | 1.307 | 0.0118 | 0.2055 | 0.0205 | 93.8586 | 0.2011 | < LOD | 0.0446 | 3.8326 | 0.0564 | 0.1185 | 0.011 | [14 empty] | < LOD | 0.0022 | 0.1888 | 0.0051 | [12 empty] | < LOD | 0.0136 | [8 empty] | < LOD | 0.0217 | [16 empty] | Passed
| 2 | 33 | 112 | DH | Tabelle1!$H8:$DH40 | 1138 | 2019-05-06 22:58 | User | RS | DownMet | Legierung_Steel | 45NiCrMo_07 | 45NiCrMo_07_B | Alloys 2 | LE LowAlloy Fe | 60 | E9310 | 9.9 | Ni-Hard 1 | 9.8 | 3310 | 9.7 | [6 empty] | 0.1059 | 0.0313 | 0.1961 | 0.0601 | < LOD | 0.0145 | 0.0156 | 0.0127 | < LOD | 0.0056 | 0.0259 | 0.0038 | 1.3306 | 0.0119 | 0.2192 | 0.0208 | 93.8935 | 0.2016 | < LOD | 0.0445 | 3.852 | 0.0568 | 0.1103 | 0.011 | [14 empty] | < LOD | 0.0022 | 0.1933 | 0.0052 | [12 empty] | < LOD | 0.0133 | [8 empty] | < LOD | 0.0217 | [10 empty] | < LOD | 0.0134 |  |  |  |  | Passed
| 2 | 34 | 112 | DH | Tabelle1!$H8:$DH41 | 1139 | 2019-05-06 22:59 | User | RS | DownMet | Legierung_Steel | 45NiCrMo_07 | 45NiCrMo_07_B | Alloys 2 | LE LowAlloy Fe | 60 | E9310 | 9.9 | Ni-Hard 1 | 9.8 | 3310 | 9.8 | [6 empty] | 0.1232 | 0.0318 | 0.2223 | 0.0608 | < LOD | 0.0144 | 0.0192 | 0.0126 | < LOD | 0.0057 | 0.0322 | 0.0038 | 1.3287 | 0.0119 | 0.1996 | 0.0206 | 93.8708 | 0.2013 | < LOD | 0.0445 | 3.831 | 0.0564 | 0.1122 | 0.0106 | [14 empty] | < LOD | 0.0022 | 0.1965 | 0.0052 | [12 empty] | < LOD | 0.0139 | [8 empty] | 0.0233 | 0.0216 | [16 empty] | Passed
| 2 | 35 | 112 | DH | Tabelle1!$H8:$DH42 | 1140 | 2019-05-06 23:01 | User | RS | DownMet | Legierung_Steel | 45NiCrMo_08 | 45NiCrMo_08_A | Alloys 2 | LE LowAlloy Fe | 60 | E9310 | 9.9 | Ni-Hard 1 | 9.8 | 3310 | 9.8 | [6 empty] | 0.1299 | 0.031 | 0.1795 | 0.0588 | < LOD | 0.0143 | < LOD | 0.0124 | < LOD | 0.0057 | 0.0292 | 0.0038 | 1.3065 | 0.0118 | 0.1835 | 0.0205 | 93.9946 | 0.2019 | < LOD | 0.0445 | 3.8223 | 0.0565 | 0.1076 | 0.0106 | [14 empty] | < LOD | 0.0023 | 0.1898 | 0.0051 | [12 empty] | < LOD | 0.0139 | [8 empty] | < LOD | 0.021 | [10 empty] | < LOD | 0.0138 |  |  |  |  | Passed
| 2 | 36 | 112 | DH | Tabelle1!$H8:$DH43 | 1141 | 2019-05-06 23:02 | User | RS | DownMet | Legierung_Steel | 45NiCrMo_08 | 45NiCrMo_08_A | Alloys 2 | LE LowAlloy Fe | 60 | E9310 | 9.9 | 3310 | 9.8 | Ni-Hard 1 | 9.8 | [6 empty] | 0.1214 | 0.0315 | 0.1691 | 0.0595 | < LOD | 0.0146 | < LOD | 0.0124 | < LOD | 0.0057 | 0.0295 | 0.0037 | 1.3298 | 0.0119 | 0.1987 | 0.0207 | 93.9885 | 0.2021 | < LOD | 0.0447 | 3.7927 | 0.0564 | 0.1043 | 0.0106 | [14 empty] | < LOD | 0.0022 | 0.1899 | 0.0051 | [12 empty] | < LOD | 0.0137 | [8 empty] | < LOD | 0.0217 | [16 empty] | Passed
| 2 | 37 | 112 | DH | Tabelle1!$H8:$DH44 | 1142 | 2019-05-06 23:03 | User | RS | DownMet | Legierung_Steel | 45NiCrMo_08 | 45NiCrMo_08_B | Alloys 2 | LE LowAlloy Fe | 60 | E9310 | 9.8 | Ni-Hard 1 | 9.7 | 3310 | 9.6 | [6 empty] | 0.1231 | 0.0312 | 0.2328 | 0.0601 | < LOD | 0.0179 | 0.0222 | 0.0125 | < LOD | 0.0057 | 0.0325 | 0.0039 | 1.3163 | 0.0118 | 0.1916 | 0.0203 | 93.848 | 0.2006 | < LOD | 0.0443 | 3.8642 | 0.0565 | 0.1058 | 0.0105 | [14 empty] | < LOD | 0.0022 | 0.1917 | 0.0051 | [12 empty] | 0.0164 | 0.0136 | [8 empty] | < LOD | 0.0215 | [16 empty] | Passed
| 2 | 38 | 112 | DH | Tabelle1!$H8:$DH45 | 1143 | 2019-05-06 23:05 | User | RS | DownMet | Legierung_Steel | 45NiCrMo_08 | 45NiCrMo_08_B | Alloys 2 | LE LowAlloy Fe | 60 | E9310 | 9.9 | Ni-Hard 1 | 9.9 | 3310 | 9.8 | [6 empty] | 0.1209 | 0.0311 | 0.2067 | 0.0595 | < LOD | 0.0178 | 0.0338 | 0.0126 | < LOD | 0.0056 | 0.0344 | 0.0038 | 1.321 | 0.0118 | 0.2036 | 0.0205 | 93.869 | 0.2008 | < LOD | 0.0443 | 3.8344 | 0.0563 | 0.1122 | 0.0108 | [14 empty] | < LOD | 0.0023 | 0.1913 | 0.0051 | [12 empty] | < LOD | 0.0137 | [8 empty] | 0.0243 | 0.0218 | [16 empty] | Passed
| 2 | 39 | 112 | DH | Tabelle1!$H8:$DH46 | 1144 | 2019-05-06 23:06 | User | RS | DownMet | Legierung_Steel | 45NiCrMo_09 | 45NiCrMo_09_A | Alloys 2 | LE LowAlloy Fe | 60 | E9310 | 9.9 | Ni-Hard 1 | 9.9 | 3310 | 9.8 | [6 empty] | 0.1145 | 0.031 | 0.1797 | 0.0594 | < LOD | 0.0146 | 0.016 | 0.0128 | < LOD | 0.0058 | 0.0226 | 0.0039 | 1.295 | 0.0118 | 0.2229 | 0.0205 | 93.9427 | 0.2006 | < LOD | 0.0441 | 3.8393 | 0.0562 | 0.1135 | 0.0105 | [14 empty] | < LOD | 0.0022 | 0.1876 | 0.005 | [12 empty] | < LOD | 0.0133 | [8 empty] | 0.0264 | 0.0215 | [16 empty] | Passed
| 2 | 40 | 112 | DH | Tabelle1!$H8:$DH47 | 1145 | 2019-05-06 23:08 | User | RS | DownMet | Legierung_Steel | 45NiCrMo_09 | 45NiCrMo_09_A | Alloys 2 | LE LowAlloy Fe | 60 | E9310 | 9.9 | Ni-Hard 1 | 9.8 | 3310 | 9.8 | [6 empty] | 0.1321 | 0.0315 | 0.2046 | 0.0596 | < LOD | 0.0184 | 0.0358 | 0.0128 | < LOD | 0.0057 | 0.0325 | 0.0038 | 1.3208 | 0.0118 | 0.1959 | 0.0204 | 93.8861 | 0.2009 | < LOD | 0.0445 | 3.8216 | 0.0562 | 0.1138 | 0.0107 | [14 empty] | < LOD | 0.0023 | 0.191 | 0.0051 | [12 empty] | < LOD | 0.0136 | [8 empty] | < LOD | 0.0215 | [16 empty] | Passed
| 2 | 41 | 112 | DH | Tabelle1!$H8:$DH48 | 1146 | 2019-05-06 23:09 | User | RS | DownMet | Legierung_Steel | 45NiCrMo_09 | 45NiCrMo_09_B | Alloys 2 | LE LowAlloy Fe | 60 | E9310 | 9.8 | Ni-Hard 1 | 9.7 | 3310 | 9.6 | [6 empty] | 0.1205 | 0.0313 | 0.2609 | 0.061 | < LOD | 0.0142 | 0.0184 | 0.0126 | < LOD | 0.0056 | 0.0335 | 0.0039 | 1.298 | 0.0117 | 0.1776 | 0.0205 | 93.8649 | 0.2014 | < LOD | 0.0445 | 3.8646 | 0.0568 | 0.0991 | 0.0106 | [14 empty] | < LOD | 0.0022 | 0.1862 | 0.0051 | [12 empty] | 0.0151 | 0.0139 | [8 empty] | < LOD | 0.022 | [10 empty] | < LOD | 0.0134 |  |  |  |  | Passed
| 2 | 42 | 112 | DH | Tabelle1!$H8:$DH49 | 1147 | 2019-05-06 23:10 | User | RS | DownMet | Legierung_Steel | 45NiCrMo_09 | 45NiCrMo_09_B | Alloys 2 | LE LowAlloy Fe | 60 | E9310 | 9.8 | Ni-Hard 1 | 9.7 | 3310 | 9.6 | [6 empty] | 0.1198 | 0.0317 | 0.2142 | 0.0595 | < LOD | 0.0178 | 0.0273 | 0.0127 | < LOD | 0.0057 | 0.0346 | 0.0039 | 1.2907 | 0.0117 | 0.1822 | 0.0202 | 93.8913 | 0.2012 | < LOD | 0.0446 | 3.8724 | 0.0567 | 0.1123 | 0.0108 | [14 empty] | < LOD | 0.0023 | 0.1849 | 0.005 | [12 empty] | < LOD | 0.0137 | [8 empty] | < LOD | 0.0217 | [16 empty] | Passed
| 2 | 43 | 112 | DH | Tabelle1!$H8:$DH50 | 1148 | 2019-05-06 23:12 | User | RS | DownMet | Legierung_Steel | 45NiCrMo_10 | 45NiCrMo_10_A | Alloys 2 | LE LowAlloy Fe | 60 | E9310 | 9.8 | Ni-Hard 1 | 9.7 | 3310 | 9.6 | [6 empty] | 0.1464 | 0.0321 | 0.2429 | 0.0601 | < LOD | 0.0181 | 0.0384 | 0.0127 | < LOD | 0.0056 | 0.0362 | 0.0038 | 1.3232 | 0.0118 | 0.2054 | 0.0206 | 93.756 | 0.201 | < LOD | 0.0444 | 3.8953 | 0.0568 | 0.109 | 0.0108 | [14 empty] | < LOD | 0.0021 | 0.1962 | 0.0051 | [12 empty] | < LOD | 0.0135 | [8 empty] | < LOD | 0.0217 | [16 empty] | Passed
| 2 | 44 | 112 | DH | Tabelle1!$H8:$DH51 | 1149 | 2019-05-06 23:13 | User | RS | DownMet | Legierung_Steel | 45NiCrMo_10 | 45NiCrMo_10_A | Alloys 2 | LE LowAlloy Fe | 60 | E9310 | 9.9 | Ni-Hard 1 | 9.8 | 3310 | 9.7 | [6 empty] | 0.1138 | 0.0316 | 0.2361 | 0.0609 | < LOD | 0.0145 | 0.028 | 0.0128 | < LOD | 0.0057 | 0.0338 | 0.0038 | 1.3272 | 0.0118 | 0.2253 | 0.0207 | 93.8105 | 0.2013 | < LOD | 0.0445 | 3.8537 | 0.0565 | 0.1077 | 0.0105 | [14 empty] | < LOD | 0.0022 | 0.1945 | 0.0052 | [12 empty] | < LOD | 0.0137 | [8 empty] | < LOD | 0.0213 | [16 empty] | Passed
| 2 | 45 | 112 | DH | Tabelle1!$H8:$DH52 | 1150 | 2019-05-06 23:15 | User | RS | DownMet | Legierung_Steel | 45NiCrMo_10 | 45NiCrMo_10_B | Alloys 2 | LE LowAlloy Fe | 60 | E9310 | 9.9 | 3310 | 9.8 | Ni-Hard 1 | 9.7 | [6 empty] | 0.1383 | 0.0302 | 0.2395 | 0.0588 | < LOD | 0.0175 | 0.0304 | 0.0124 | < LOD | 0.0056 | 0.0327 | 0.0038 | 1.3259 | 0.0118 | 0.186 | 0.0207 | 93.8743 | 0.2015 | < LOD | 0.0443 | 3.7859 | 0.0563 | 0.1198 | 0.0111 | [14 empty] | < LOD | 0.0022 | 0.1954 | 0.0052 | [12 empty] | < LOD | 0.0138 | [8 empty] | 0.0284 | 0.022 | [16 empty] | Passed
| 2 | 46 | 112 | DH | Tabelle1!$H8:$DH53 | 1151 | 2019-05-06 23:16 | User | RS | DownMet | Legierung_Steel | 45NiCrMo_10 | 45NiCrMo_10_B | Alloys 2 | LE LowAlloy Fe | 60 | E9310 | 9.9 | 3310 | 9.8 | Ni-Hard 1 | 9.8 | [6 empty] | 0.1338 | 0.0312 | 0.2324 | 0.0598 | < LOD | 0.018 | 0.028 | 0.0125 | < LOD | 0.0057 | 0.0298 | 0.0037 | 1.3156 | 0.0118 | 0.1925 | 0.0205 | 93.9546 | 0.2016 | < LOD | 0.0447 | 3.7749 | 0.0562 | 0.1106 | 0.0109 | [14 empty] | < LOD | 0.0022 | 0.1874 | 0.0051 | [12 empty] | < LOD | 0.0134 | [8 empty] | < LOD | 0.0212 | [16 empty] | Passed
| 2 | 47 | 112 | DH | Tabelle1!$H8:$DH54 | 1152 | 2019-05-06 23:19 | User | RS | DownMet | Legierung_Steel | 45NiCrMo_11 | 45NiCrMo_11_A | Alloys 2 | LE LowAlloy Fe | 60 | E9310 | 9.8 | Ni-Hard 1 | 9.8 | 3310 | 9.8 | [6 empty] | 0.1354 | 0.0315 | 0.2636 | 0.0609 | < LOD | 0.0181 | 0.0424 | 0.0129 | < LOD | 0.0057 | 0.0353 | 0.0038 | 1.3033 | 0.0117 | 0.1815 | 0.0203 | 93.8032 | 0.201 | < LOD | 0.0445 | 3.8527 | 0.0565 | 0.1192 | 0.0108 | [14 empty] | < LOD | 0.0022 | 0.1921 | 0.0051 | [12 empty] | < LOD | 0.0137 | [8 empty] | 0.0238 | 0.0217 | [16 empty] | Passed
| 2 | 48 | 112 | DH | Tabelle1!$H8:$DH55 | 1153 | 2019-05-06 23:20 | User | RS | DownMet | Legierung_Steel | 45NiCrMo_11 | 45NiCrMo_11_A | Alloys 2 | LE LowAlloy Fe | 60 | E9310 | 9.9 | Ni-Hard 1 | 9.8 | 3310 | 9.7 | [6 empty] | 0.1115 | 0.0309 | 0.2603 | 0.0609 | < LOD | 0.0184 | 0.0338 | 0.0128 | < LOD | 0.0056 | 0.0337 | 0.0039 | 1.3047 | 0.0118 | 0.2082 | 0.0205 | 93.8635 | 0.2013 | < LOD | 0.0446 | 3.8138 | 0.0563 | 0.1124 | 0.0108 | [14 empty] | < LOD | 0.0023 | 0.1874 | 0.0051 | [12 empty] | < LOD | 0.0135 | [8 empty] | < LOD | 0.0215 | [16 empty] | Passed
| 2 | 49 | 112 | DH | Tabelle1!$H8:$DH56 | 1154 | 2019-05-06 23:22 | User | RS | DownMet | Legierung_Steel | 45NiCrMo_11 | 45NiCrMo_11_B | Alloys 2 | LE LowAlloy Fe | 60 | E9310 | 9.9 | 3310 | 9.8 | Ni-Hard 1 | 9.7 | [6 empty] | 0.1406 | 0.0324 | 0.2292 | 0.0615 | < LOD | 0.0186 | 0.0279 | 0.013 | < LOD | 0.0057 | 0.0282 | 0.0039 | 1.3133 | 0.0119 | 0.1838 | 0.0206 | 93.9297 | 0.2033 | < LOD | 0.0448 | 3.7841 | 0.0566 | 0.1166 | 0.0111 | [14 empty] | < LOD | 0.0022 | 0.19 | 0.0051 | [12 empty] | < LOD | 0.0138 | [8 empty] | < LOD | 0.0215 | [16 empty] | Passed
| 2 | 50 | 112 | DH | Tabelle1!$H8:$DH57 | 1155 | 2019-05-06 23:23 | User | RS | DownMet | Legierung_Steel | 45NiCrMo_11 | 45NiCrMo_11_B | Alloys 2 | LE LowAlloy Fe | 60 | E9310 | 9.9 | Ni-Hard 1 | 9.8 | 3310 | 9.8 | [6 empty] | 0.1231 | 0.0316 | 0.2613 | 0.0616 | < LOD | 0.0182 | 0.0383 | 0.0128 | < LOD | 0.0057 | 0.0343 | 0.0038 | 1.3136 | 0.0119 | 0.1736 | 0.0205 | 93.9212 | 0.2032 | < LOD | 0.045 | 3.7806 | 0.0567 | 0.1007 | 0.0109 | [14 empty] | < LOD | 0.0022 | 0.1861 | 0.0051 | [12 empty] | < LOD | 0.0139 | [8 empty] | 0.0223 | 0.0222 | [16 empty] | Passed
| 2 | 51 | 112 | DH | Tabelle1!$H8:$DH58 | 1156 | 2019-05-06 23:25 | User | RS | DownMet | Legierung_Steel | 45NiCrMo_12 | 45NiCrMo_12_A | Alloys 2 | LE LowAlloy Fe | 60 | E9310 | 9.8 | Ni-Hard 1 | 9.7 | 3310 | 9.6 | [6 empty] | 0.1127 | 0.0295 | 0.2334 | 0.0596 | < LOD | 0.0141 | 0.0302 | 0.0127 | < LOD | 0.0056 | 0.0361 | 0.0038 | 1.3125 | 0.0117 | 0.1762 | 0.0202 | 93.8902 | 0.2011 | < LOD | 0.0444 | 3.8483 | 0.0565 | 0.1113 | 0.0108 | [14 empty] | < LOD | 0.0021 | 0.1946 | 0.0051 | [12 empty] | < LOD | 0.0136 | [8 empty] | < LOD | 0.0215 | [16 empty] | Passed
| 2 | 52 | 112 | DH | Tabelle1!$H8:$DH59 | 1157 | 2019-05-06 23:26 | User | RS | DownMet | Legierung_Steel | 45NiCrMo_12 | 45NiCrMo_12_A | Alloys 2 | LE LowAlloy Fe | 60 | E9310 | 9.9 | Ni-Hard 1 | 9.8 | 3310 | 9.8 | [6 empty] | 0.0946 | 0.0313 | 0.2231 | 0.0609 | < LOD | 0.0143 | 0.0335 | 0.0127 | < LOD | 0.0057 | 0.0324 | 0.0038 | 1.3202 | 0.0118 | 0.1972 | 0.0205 | 93.8826 | 0.2012 | < LOD | 0.0444 | 3.8497 | 0.0565 | 0.1169 | 0.0109 | [14 empty] | < LOD | 0.0022 | 0.1923 | 0.0051 | [12 empty] | < LOD | 0.0136 | [8 empty] | < LOD | 0.0216 | [16 empty] | Passed
| 2 | 53 | 112 | DH | Tabelle1!$H8:$DH60 | 1158 | 2019-05-06 23:28 | User | RS | DownMet | Legierung_Steel | 45NiCrMo_12 | 45NiCrMo_12_B | Alloys 2 | LE LowAlloy Fe | 60 | E9310 | 9.9 | Ni-Hard 1 | 9.9 | 3310 | 9.8 | [6 empty] | 0.0956 | 0.0313 | 0.1732 | 0.06 | < LOD | 0.0184 | 0.0309 | 0.0129 | < LOD | 0.0057 | 0.0245 | 0.0038 | 1.3052 | 0.0118 | 0.2182 | 0.0207 | 93.9301 | 0.2013 | < LOD | 0.0446 | 3.8391 | 0.0565 | 0.1238 | 0.0111 | [14 empty] | < LOD | 0.0022 | 0.1892 | 0.0051 | [12 empty] | < LOD | 0.0136 | [8 empty] | 0.0295 | 0.0219 | [16 empty] | Passed
| 2 | 54 | 112 | DH | Tabelle1!$H8:$DH61 | 1159 | 2019-05-06 23:29 | User | RS | DownMet | Legierung_Steel | 45NiCrMo_12 | 45NiCrMo_12_B | Alloys 2 | LE LowAlloy Fe | 60 | E9310 | 9.8 | Ni-Hard 1 | 9.8 | 3310 | 9.8 | [6 empty] | 0.1392 | 0.0317 | 0.2241 | 0.0597 | < LOD | 0.0179 | 0.0302 | 0.0124 | < LOD | 0.0057 | 0.0323 | 0.0038 | 1.3069 | 0.0117 | 0.1969 | 0.0204 | 93.8896 | 0.2012 | < LOD | 0.0444 | 3.8386 | 0.0564 | 0.1199 | 0.0109 | [14 empty] | < LOD | 0.0022 | 0.1817 | 0.005 | [12 empty] | < LOD | 0.0137 | [8 empty] | < LOD | 0.0208 | [16 empty] | Passed
| 2 | 55 | 112 | DH | Tabelle1!$H8:$DH62 | 1160 | 2019-05-06 23:31 | User | RS | DownMet | Legierung_Steel | 45NiCrMo_13 | 45NiCrMo_13_A | Alloys 2 | LE LowAlloy Fe | 60 | E9310 | 9.9 | 3310 | 9.9 | Ni-Hard 1 | 9.9 | [6 empty] | 0.1299 | 0.0316 | 0.1654 | 0.0588 | < LOD | 0.0143 | 0.0248 | 0.0127 | < LOD | 0.0058 | 0.0297 | 0.0038 | 1.3443 | 0.0119 | 0.2066 | 0.0207 | 93.9053 | 0.2016 | < LOD | 0.0443 | 3.8086 | 0.0564 | 0.1268 | 0.0112 | [14 empty] | < LOD | 0.0022 | 0.1946 | 0.0052 | [12 empty] | 0.0151 | 0.0137 | [8 empty] | < LOD | 0.0214 | [16 empty] | Passed
| 2 | 56 | 112 | DH | Tabelle1!$H8:$DH63 | 1161 | 2019-05-06 23:32 | User | RS | DownMet | Legierung_Steel | 45NiCrMo_13 | 45NiCrMo_13_A | Alloys 2 | LE LowAlloy Fe | 60 | E9310 | 9.9 | Ni-Hard 1 | 9.8 | 3310 | 9.7 | [6 empty] | 0.1233 | 0.0319 | 0.1996 | 0.06 | < LOD | 0.0144 | 0.022 | 0.0126 | < LOD | 0.0057 | 0.0266 | 0.0037 | 1.3403 | 0.0119 | 0.2121 | 0.0207 | 93.7983 | 0.2014 | < LOD | 0.0444 | 3.8932 | 0.0569 | 0.1122 | 0.0109 | [14 empty] | < LOD | 0.0022 | 0.1918 | 0.0051 | [12 empty] | 0.0189 | 0.0138 | [8 empty] | 0.0223 | 0.0219 | [10 empty] | < LOD | 0.0134 |  |  |  |  | Passed
| 2 | 57 | 112 | DH | Tabelle1!$H8:$DH64 | 1162 | 2019-05-06 23:34 | User | RS | DownMet | Legierung_Steel | 45NiCrMo_13 | 45NiCrMo_13_B | Alloys 2 | LE LowAlloy Fe | 60 | E9310 | 9.9 | Ni-Hard 1 | 9.8 | 3310 | 9.8 | [6 empty] | 0.1244 | 0.0314 | 0.1844 | 0.0593 | < LOD | 0.0145 | 0.0133 | 0.0126 | < LOD | 0.0056 | 0.032 | 0.0039 | 1.3093 | 0.0118 | 0.2003 | 0.0204 | 93.9234 | 0.2013 | < LOD | 0.0444 | 3.8326 | 0.0564 | 0.1165 | 0.011 | [14 empty] | < LOD | 0.0022 | 0.1943 | 0.0051 | [12 empty] | < LOD | 0.0136 | [8 empty] | < LOD | 0.0218 | [16 empty] | Passed
| 2 | 58 | 112 | DH | Tabelle1!$H8:$DH65 | 1163 | 2019-05-06 23:35 | User | RS | DownMet | Legierung_Steel | 45NiCrMo_13 | 45NiCrMo_13_B | Alloys 2 | LE LowAlloy Fe | 60 | E9310 | 9.8 | Ni-Hard 1 | 9.7 | 3310 | 9.6 | [6 empty] | 0.1253 | 0.0316 | 0.174 | 0.0591 | < LOD | 0.0144 | 0.0265 | 0.0127 | < LOD | 0.0057 | 0.0372 | 0.0038 | 1.3109 | 0.0118 | 0.216 | 0.0206 | 93.8416 | 0.2014 | < LOD | 0.0444 | 3.8757 | 0.0567 | 0.1237 | 0.0109 | [14 empty] | < LOD | 0.0023 | 0.1901 | 0.0051 | [12 empty] | < LOD | 0.0136 | [8 empty] | 0.0269 | 0.0217 | [16 empty] | Passed
| 2 | 59 | 112 | DH | Tabelle1!$H8:$DH66 | 1164 | 2019-05-06 23:37 | User | RS | DownMet | Legierung_Steel | 45NiCrMo_14 | 45NiCrMo_14_A | Alloys 2 | LE LowAlloy Fe | 60 | E9310 | 9.8 | Ni-Hard 1 | 9.7 | 3310 | 9.6 | [6 empty] | 0.1333 | 0.0317 | 0.221 | 0.06 | < LOD | 0.0145 | 0.0226 | 0.0128 | < LOD | 0.0057 | 0.0318 | 0.0038 | 1.3182 | 0.0118 | 0.1966 | 0.0206 | 93.8249 | 0.2019 | < LOD | 0.0445 | 3.8649 | 0.0569 | 0.1174 | 0.0111 | [14 empty] | < LOD | 0.0022 | 0.1913 | 0.0051 | [12 empty] | 0.0148 | 0.0137 | [8 empty] | < LOD | 0.022 | [16 empty] | Passed
| 2 | 60 | 112 | DH | Tabelle1!$H8:$DH67 | 1165 | 2019-05-06 23:38 | User | RS | DownMet | Legierung_Steel | 45NiCrMo_14 | 45NiCrMo_14_A | Alloys 2 | LE LowAlloy Fe | 60 | E9310 | 9.9 | Ni-Hard 1 | 9.8 | 3310 | 9.8 | [6 empty] | 0.1199 | 0.0314 | 0.2497 | 0.0607 | < LOD | 0.018 | 0.031 | 0.0127 | < LOD | 0.0057 | 0.0365 | 0.0039 | 1.3319 | 0.0119 | 0.2003 | 0.0207 | 93.8533 | 0.2021 | < LOD | 0.0448 | 3.8247 | 0.0566 | 0.1091 | 0.0108 | [14 empty] | < LOD | 0.0022 | 0.1961 | 0.0052 | [12 empty] | < LOD | 0.0137 | [8 empty] | < LOD | 0.0211 | [16 empty] | Passed
| 2 | 61 | 112 | DH | Tabelle1!$H8:$DH68 | 1166 | 2019-05-06 23:40 | User | RS | DownMet | Legierung_Steel | 45NiCrMo_14 | 45NiCrMo_14_B | Alloys 2 | LE LowAlloy Fe | 60 | E9310 | 9.8 | Ni-Hard 1 | 9.8 | 3310 | 9.8 | [6 empty] | 0.1472 | 0.0325 | 0.2862 | 0.0619 | < LOD | 0.018 | 0.0403 | 0.0128 | < LOD | 0.0057 | 0.0311 | 0.0038 | 1.3259 | 0.0118 | 0.1768 | 0.0203 | 93.7709 | 0.2013 | < LOD | 0.0444 | 3.8339 | 0.0564 | 0.123 | 0.0111 | [14 empty] | < LOD | 0.0022 | 0.1934 | 0.0051 | [12 empty] | < LOD | 0.0137 | [8 empty] | < LOD | 0.0216 | [16 empty] | Passed
| 2 | 62 | 112 | DH | Tabelle1!$H8:$DH69 | 1167 | 2019-05-06 23:41 | User | RS | DownMet | Legierung_Steel | 45NiCrMo_14 | 45NiCrMo_14_B | Alloys 2 | LE LowAlloy Fe | 60 | E9310 | 9.9 | Ni-Hard 1 | 9.8 | 3310 | 9.8 | [6 empty] | 0.1276 | 0.031 | 0.2524 | 0.0609 | < LOD | 0.0142 | 0.036 | 0.0128 | < LOD | 0.0058 | 0.0285 | 0.0038 | 1.3284 | 0.0119 | 0.2006 | 0.0205 | 93.8316 | 0.2015 | < LOD | 0.0445 | 3.8212 | 0.0563 | 0.1176 | 0.0108 | [14 empty] | < LOD | 0.0022 | 0.193 | 0.0051 | [12 empty] | < LOD | 0.0137 | [8 empty] | 0.0228 | 0.0216 | [16 empty] | Passed
| 2 | 63 | 112 | DH | Tabelle1!$H8:$DH70 | 1168 | 2019-05-06 23:42 | User | RS | DownMet | Legierung_Steel | 45NiCrMo_15 | 45NiCrMo_15_A | Alloys 2 | LE LowAlloy Fe | 60 | E9310 | 9.9 | 3310 | 9.8 | Ni-Hard 1 | 9.8 | [6 empty] | 0.1109 | 0.0311 | 0.2204 | 0.0608 | < LOD | 0.0146 | 0.0221 | 0.0127 | < LOD | 0.0057 | 0.0294 | 0.0038 | 1.3168 | 0.0118 | 0.2028 | 0.0206 | 93.9237 | 0.2016 | < LOD | 0.0446 | 3.8044 | 0.0564 | 0.1073 | 0.0108 | [14 empty] | < LOD | 0.0022 | 0.189 | 0.0051 | [12 empty] | < LOD | 0.0136 | [8 empty] | 0.0223 | 0.0219 | [16 empty] | Passed
| 2 | 64 | 112 | DH | Tabelle1!$H8:$DH71 | 1169 | 2019-05-06 23:44 | User | RS | DownMet | Legierung_Steel | 45NiCrMo_15 | 45NiCrMo_15_A | Alloys 2 | LE LowAlloy Fe | 60 | E9310 | 9.9 | Ni-Hard 1 | 9.9 | 3310 | 9.9 | [6 empty] | 0.1261 | 0.031 | 0.1968 | 0.059 | < LOD | 0.018 | 0.0216 | 0.0128 | < LOD | 0.0058 | 0.0512 | 0.0043 | 1.3268 | 0.0119 | 0.1966 | 0.0203 | 93.8161 | 0.2001 | < LOD | 0.0441 | 3.8228 | 0.056 | 0.1493 | 0.0117 | [14 empty] | 0.0033 | 0.0022 | 0.1957 | 0.0051 | [12 empty] | < LOD | 0.0134 | [8 empty] | 0.0446 | 0.0222 | [16 empty] | Passed
| 2 | 65 | 112 | DH | Tabelle1!$H8:$DH72 | 1171 | 2019-05-06 23:47 | User | RS | DownMet | Legierung_Steel | 45NiCrMo_15 | 45NiCrMo_15_B | Alloys 2 | LE LowAlloy Fe | 60 | E9310 | 9.8 | Ni-Hard 1 | 9.8 | 3310 | 9.8 | [6 empty] | 0.1452 | 0.0326 | 0.2544 | 0.062 | < LOD | 0.0146 | 0.0142 | 0.0125 | < LOD | 0.0056 | 0.0228 | 0.0036 | 1.3356 | 0.0119 | 0.1976 | 0.0205 | 93.7984 | 0.2 | < LOD | 0.0441 | 3.8605 | 0.0563 | 0.1183 | 0.0109 | [14 empty] | < LOD | 0.0022 | 0.1921 | 0.0051 | [12 empty] | < LOD | 0.0134 | [8 empty] | < LOD | 0.0217 | [16 empty] | Passed
| 2 | 66 | 112 | DH | Tabelle1!$H8:$DH73 | 1172 | 2019-05-06 23:48 | User | RS | DownMet | Legierung_Steel | 45NiCrMo_15 | 45NiCrMo_15_B | Alloys 2 | LE LowAlloy Fe | 60 | E9310 | 9.8 | Ni-Hard 1 | 9.7 | 3310 | 9.6 | [6 empty] | 0.0969 | 0.031 | 0.2139 | 0.0609 | < LOD | 0.0146 | < LOD | 0.0125 | < LOD | 0.0057 | 0.0212 | 0.0037 | 1.3467 | 0.0119 | 0.1898 | 0.0204 | 93.877 | 0.2003 | < LOD | 0.0442 | 3.8689 | 0.0565 | 0.1209 | 0.011 | [14 empty] | < LOD | 0.0022 | 0.1952 | 0.0051 | [12 empty] | < LOD | 0.0136 | [8 empty] | 0.0226 | 0.0219 | [10 empty] | < LOD | 0.0135 |  |  |  |  | Passed
| 2 | 67 | 112 | DH | Tabelle1!$H8:$DH74 | 1090 | 2019-05-06 04:50 | User | RS | DownMet | Legierung_Steel | 45NiCrMo_11 | 45NiCrMo_11_A | Alloys 2 | LE LowAlloy Fe | 60 | E9310 | 9.9 | Ni-Hard 1 | 9.8 | 3310 | 9.8 | [6 empty] | 0.1223 | 0.0321 | 0.259 | 0.0618 | < LOD | 0.0183 | 0.033 | 0.0127 | < LOD | 0.0057 | 0.0342 | 0.0038 | 1.3087 | 0.0117 | 0.1935 | 0.0207 | 93.8625 | 0.2013 | < LOD | 0.0446 | 3.8346 | 0.0566 | 0.1201 | 0.0111 | [14 empty] | < LOD | 0.0022 | 0.1839 | 0.0051 | [12 empty] | < LOD | 0.0137 | [8 empty] | < LOD | 0.0215 | [16 empty] | Passed
| 2 | 68 | 112 | DH | Tabelle1!$H8:$DH75 | 1091 | 2019-05-06 04:51 | User | RS | DownMet | Legierung_Steel | 45NiCrMo_11 | 45NiCrMo_11_A | Alloys 2 | LE LowAlloy Fe | 60 | E9310 | 9.9 | 3310 | 9.8 | Ni-Hard 1 | 9.8 | [6 empty] | 0.1019 | 0.0306 | 0.2451 | 0.0612 | < LOD | 0.0182 | 0.0359 | 0.0127 | < LOD | 0.0057 | 0.0368 | 0.0039 | 1.318 | 0.0118 | 0.2109 | 0.0207 | 93.9017 | 0.2015 | < LOD | 0.0445 | 3.7706 | 0.0561 | 0.121 | 0.0111 | [14 empty] | < LOD | 0.0023 | 0.1903 | 0.0051 | [12 empty] | < LOD | 0.0136 | [8 empty] | 0.0285 | 0.0218 | [16 empty] | Passed
| 2 | 69 | 112 | DH | Tabelle1!$H8:$DH76 | 1092 | 2019-05-06 04:53 | User | RS | DownMet | Legierung_Steel | 45NiCrMo_11 | 45NiCrMo_11_A | Alloys 2 | LE LowAlloy Fe | 60 | E9310 | 9.9 | Ni-Hard 1 | 9.8 | 3310 | 9.8 | [6 empty] | 0.1451 | 0.0321 | 0.3119 | 0.0631 | < LOD | 0.0184 | 0.0225 | 0.0127 | < LOD | 0.0057 | 0.0364 | 0.0039 | 1.2982 | 0.0117 | 0.1959 | 0.0206 | 93.8063 | 0.2012 | < LOD | 0.0445 | 3.8126 | 0.0564 | 0.1178 | 0.0112 | [14 empty] | < LOD | 0.0022 | 0.1876 | 0.0051 | [12 empty] | 0.021 | 0.0137 | [8 empty] | < LOD | 0.0216 | [16 empty] | Passed
| 2 | 70 | 112 | DH | Tabelle1!$H8:$DH77 | 1093 | 2019-05-06 04:56 | User | RS | DownMet | Legierung_Steel | 45NiCrMo_11 | 45NiCrMo_11_B | Alloys 2 | LE LowAlloy Fe | 60 | E9310 | 9.9 | 3310 | 9.8 | Ni-Hard 1 | 9.7 | [6 empty] | 0.1363 | 0.033 | 0.3231 | 0.064 | < LOD | 0.0183 | 0.0181 | 0.0126 | < LOD | 0.0058 | 0.0288 | 0.0038 | 1.316 | 0.0119 | 0.1826 | 0.0207 | 93.8416 | 0.2032 | < LOD | 0.0451 | 3.7889 | 0.0567 | 0.1207 | 0.0112 | [14 empty] | < LOD | 0.0022 | 0.1889 | 0.0052 | [12 empty] | < LOD | 0.0139 | [8 empty] | < LOD | 0.0219 | [16 empty] | Passed
| 2 | 71 | 112 | DH | Tabelle1!$H8:$DH78 | 1094 | 2019-05-06 04:57 | User | RS | DownMet | Legierung_Steel | 45NiCrMo_11 | 45NiCrMo_11_B | Alloys 2 | LE LowAlloy Fe | 60 | E9310 | 9.9 | 3310 | 9.8 | Ni-Hard 1 | 9.8 | [6 empty] | 0.12 | 0.0323 | 0.2598 | 0.0627 | < LOD | 0.0145 | 0.0204 | 0.0128 | < LOD | 0.0058 | 0.0289 | 0.004 | 1.3119 | 0.0119 | 0.1999 | 0.0209 | 93.9142 | 0.2033 | < LOD | 0.045 | 3.7701 | 0.0566 | 0.1195 | 0.0113 | [14 empty] | < LOD | 0.0023 | 0.1828 | 0.0051 | [12 empty] | < LOD | 0.014 | [8 empty] | 0.0245 | 0.0222 | [16 empty] | Passed
| 2 | 72 | 112 | DH | Tabelle1!$H8:$DH79 | 1095 | 2019-05-06 04:59 | User | RS | DownMet | Legierung_Steel | 45NiCrMo_11 | 45NiCrMo_11_B | Alloys 2 | LE LowAlloy Fe | 60 | E9310 | 9.9 | Ni-Hard 1 | 9.8 | 3310 | 9.8 | [6 empty] | 0.1431 | 0.0331 | 0.2451 | 0.062 | < LOD | 0.0185 | 0.021 | 0.0127 | < LOD | 0.0058 | 0.0332 | 0.0039 | 1.3267 | 0.012 | 0.1994 | 0.0208 | 93.8244 | 0.2034 | < LOD | 0.045 | 3.8254 | 0.057 | 0.1142 | 0.0111 | [14 empty] | < LOD | 0.0023 | 0.1853 | 0.0051 | [12 empty] | 0.024 | 0.014 | [8 empty] | < LOD | 0.022 | [16 empty] | Passed
| 2 | 73 | 112 | DH | Tabelle1!$H8:$DH80 | 1096 | 2019-05-06 05:01 | User | RS | DownMet | Legierung_Steel | 45NiCrMo_11 | 45NiCrMo_11_C | Alloys 2 | LE LowAlloy Fe | 60 | E9310 | 9.9 | 3310 | 9.8 | Ni-Hard 1 | 9.7 | [6 empty] | 0.135 | 0.0324 | 0.3458 | 0.0654 | < LOD | 0.0149 | 0.0182 | 0.013 | < LOD | 0.0057 | 0.0136 | 0.0038 | 1.3309 | 0.012 | 0.2118 | 0.0208 | 93.7847 | 0.2013 | < LOD | 0.0444 | 3.7878 | 0.0561 | 0.1155 | 0.0108 | [14 empty] | < LOD | 0.0022 | 0.1892 | 0.0051 | [12 empty] | < LOD | 0.0138 | [8 empty] | < LOD | 0.0216 | [16 empty] | Passed
| 2 | 74 | 112 | DH | Tabelle1!$H8:$DH81 | 1097 | 2019-05-06 05:02 | User | RS | DownMet | Legierung_Steel | 45NiCrMo_11 | 45NiCrMo_11_C | Alloys 2 | LE LowAlloy Fe | 60 | E9310 | 9.8 | Ni-Hard 1 | 9.8 | 3310 | 9.8 | [6 empty] | 0.1381 | 0.0331 | 0.3083 | 0.0642 | < LOD | 0.019 | 0.0299 | 0.013 | < LOD | 0.0058 | 0.0208 | 0.0037 | 1.3403 | 0.0119 | 0.1765 | 0.0204 | 93.7581 | 0.2013 | < LOD | 0.0445 | 3.8367 | 0.0564 | 0.128 | 0.0109 | [14 empty] | < LOD | 0.0022 | 0.1889 | 0.0051 | [12 empty] | < LOD | 0.0136 | [8 empty] | 0.0283 | 0.0216 | [16 empty] | Passed
| 2 | 75 | 112 | DH | Tabelle1!$H8:$DH82 | 1098 | 2019-05-06 05:03 | User | RS | DownMet | Legierung_Steel | 45NiCrMo_11 | 45NiCrMo_11_C | Alloys 2 | LE LowAlloy Fe | 60 | E9310 | 9.9 | Ni-Hard 1 | 9.8 | 3310 | 9.8 | [6 empty] | 0.1164 | 0.0315 | 0.3071 | 0.0631 | < LOD | 0.0185 | 0.0445 | 0.013 | < LOD | 0.0057 | 0.0227 | 0.0037 | 1.3356 | 0.0119 | 0.1797 | 0.0205 | 93.7792 | 0.2015 | < LOD | 0.0445 | 3.809 | 0.0563 | 0.1294 | 0.0113 | [14 empty] | < LOD | 0.0021 | 0.1909 | 0.0051 | [12 empty] | < LOD | 0.0138 | [8 empty] | 0.0293 | 0.022 | [16 empty] | Passed
| 0 | 0 |  | #VALUE! | #VALUE!
| 0 | 0 |  | #VALUE! | #VALUE!
| 0 | 0 |  | #VALUE! | #VALUE!
| 0 | 0 |  | #VALUE! | #VALUE!
| 0 | 0 |  | #VALUE! | #VALUE!
| 0 | 0 |  | #VALUE! | #VALUE!
| 0 | 0 |  | #VALUE! | #VALUE!
| 0 | 0 |  | #VALUE! | #VALUE!
| 0 | 0 |  | #VALUE! | #VALUE!
| 0 | 0 |  | #VALUE! | #VALUE!
| 0 | 0 |  | #VALUE! | #VALUE!
| 0 | 0 |  | #VALUE! | #VALUE!
| 0 | 0 |  | #VALUE! | #VALUE!
| 0 | 0 |  | #VALUE! | #VALUE!
| 0 | 0 |  | #VALUE! | #VALUE!
| 0 | 0 |  | #VALUE! | #VALUE!
| 0 | 0 |  | #VALUE! | #VALUE!
| 0 | 0 |  | #VALUE! | #VALUE!
| 0 | 0 |  | #VALUE! | #VALUE!

## Sortierung
Zähler | Projekt | Probenklasse | Probe | Probenr | Mg | Al | Si | P | S | Ti | V | Cr | Mn | Fe | Co | Ni | Cu | Zn | As | Se | Y | Zr | Nb | Mo | Ru | Rh | Pd | Ag | Cd | In | Sn | Sb | Te | Hf | Ta | W | Re | Ir | Pt | Au | Hg | Pb | Bi
0
0
0
0
0
2 | DownMet | Legierung_Steel | 45NiCrMo_01_A | 45NiCrMo_01 | 0 | 0.1539 | 0.2743 | 0 | 0.0293 | 0 | 0.0306 | 1.3166 | 0.2078 | 93.7985 | 0 | 3.8043 | 0.1224 | 0 | 0 | 0 | 0 | 0 | 0 | 0.1941 | 0 | 0 | 0 | 0 | 0 | 0 | 0 | 0 | 0 | 0 | 0 | 0 | 0 | 0 | 0 | 0 | 0 | 0 | 0 | 0 | 0 | 0 | 0
3 | DownMet | Legierung_Steel | 45NiCrMo_01_A | 45NiCrMo_01 | 0 | 0.1311 | 0.268 | 0 | 0.0163 | 0 | 0.0291 | 1.3358 | 0.1976 | 93.8305 | 0 | 3.8042 | 0.1255 | 0 | 0 | 0 | 0 | 0 | 0 | 0.1942 | 0 | 0 | 0 | 0 | 0 | 0 | 0 | 0 | 0 | 0 | 0 | 0.0283 | 0 | 0 | 0 | 0 | 0 | 0 | 0 | 0 | 0 | 0 | 0
4 | DownMet | Legierung_Steel | 45NiCrMo_01_A | 45NiCrMo_01 | 0 | 0.1367 | 0.276 | 0 | 0.0244 | 0 | 0.0301 | 1.3349 | 0.2064 | 93.8136 | 0 | 3.7768 | 0.1177 | 0 | 0 | 0 | 0 | 0 | 0 | 0.1925 | 0 | 0 | 0 | 0 | 0 | 0 | 0 | 0 | 0 | 0 | 0 | 0.0377 | 0 | 0 | 0 | 0 | 0 | 0 | 0 | 0 | 0 | 0 | 0
5 | DownMet | Legierung_Steel | 45NiCrMo_01_B | 45NiCrMo_01 | 0 | 0.1203 | 0.2502 | 0 | 0.0173 | 0 | 0.0325 | 1.3103 | 0.2091 | 93.8335 | 0 | 3.8163 | 0.1305 | 0 | 0 | 0 | 0 | 0 | 0 | 0.1949 | 0 | 0 | 0 | 0 | 0 | 0 | 0.0178 | 0 | 0 | 0 | 0 | 0.0282 | 0 | 0 | 0 | 0 | 0 | 0 | 0 | 0 | 0 | 0 | 0
6 | DownMet | Legierung_Steel | 45NiCrMo_01_B | 45NiCrMo_01 | 0 | 0.1297 | 0.236 | 0 | 0.0292 | 0 | 0.0386 | 1.3271 | 0.203 | 93.7877 | 0 | 3.8507 | 0.1248 | 0 | 0 | 0 | 0 | 0 | 0 | 0.1977 | 0 | 0 | 0 | 0 | 0 | 0 | 0 | 0 | 0 | 0 | 0 | 0.029 | 0 | 0 | 0 | 0 | 0 | 0 | 0 | 0 | 0 | 0 | 0
7 | DownMet | Legierung_Steel | 45NiCrMo_01_B | 45NiCrMo_01 | 0 | 0.1206 | 0.2823 | 0 | 0.0366 | 0 | 0.0351 | 1.3213 | 0.2025 | 93.7531 | 0 | 3.8721 | 0.1193 | 0 | 0 | 0 | 0 | 0 | 0 | 0.1936 | 0 | 0 | 0 | 0 | 0 | 0 | 0 | 0 | 0 | 0 | 0 | 0 | 0 | 0 | 0 | 0 | 0 | 0 | 0 | 0 | 0 | 0 | 0
8 | DownMet | Legierung_Steel | 45NiCrMo_01_C | 45NiCrMo_01 | 0 | 0.1275 | 0.3225 | 0 | 0.0273 | 0 | 0.0192 | 1.3182 | 0.1912 | 93.7946 | 0 | 3.8363 | 0.1188 | 0 | 0 | 0 | 0 | 0 | 0 | 0.1886 | 0 | 0 | 0 | 0 | 0 | 0 | 0 | 0 | 0 | 0 | 0 | 0 | 0 | 0 | 0 | 0 | 0 | 0 | 0 | 0 | 0 | 0 | 0
9 | DownMet | Legierung_Steel | 45NiCrMo_01_C | 45NiCrMo_01 | 0 | 0.1227 | 0.325 | 0 | 0.0208 | 0 | 0.0207 | 1.3287 | 0.1899 | 93.8051 | 0 | 3.8176 | 0.1214 | 0 | 0 | 0 | 0 | 0 | 0 | 0.183 | 0 | 0 | 0 | 0 | 0 | 0 | 0 | 0 | 0 | 0 | 0 | 0.0258 | 0 | 0 | 0 | 0 | 0 | 0 | 0 | 0 | 0 | 0 | 0
10 | DownMet | Legierung_Steel | 45NiCrMo_01_C | 45NiCrMo_01 | 0 | 0.1449 | 0.287 | 0 | 0.024 | 0 | 0.0239 | 1.34 | 0.1934 | 93.7818 | 0 | 3.8273 | 0.1133 | 0 | 0 | 0 | 0 | 0 | 0 | 0.192 | 0 | 0 | 0 | 0 | 0 | 0 | 0 | 0 | 0 | 0 | 0 | 0.025 | 0 | 0 | 0 | 0 | 0 | 0 | 0 | 0 | 0 | 0 | 0
11 | DownMet | Legierung_Steel | 45NiCrMo_02_A | 45NiCrMo_02 | 0 | 0.1302 | 0.2852 | 0 | 0.0217 | 0 | 0.0366 | 1.3245 | 0.2024 | 93.7983 | 0 | 3.8369 | 0.12 | 0 | 0 | 0 | 0 | 0 | 0 | 0.2 | 0 | 0 | 0 | 0 | 0 | 0 | 0 | 0 | 0 | 0 | 0 | 0 | 0 | 0 | 0 | 0 | 0 | 0 | 0 | 0 | 0 | 0 | 0
12 | DownMet | Legierung_Steel | 45NiCrMo_02_A | 45NiCrMo_02 | 0 | 0.1131 | 0.2575 | 0 | 0.0187 | 0 | 0.0331 | 1.3153 | 0.2074 | 93.8503 | 0 | 3.8146 | 0.1188 | 0 | 0 | 0 | 0 | 0 | 0 | 0.1903 | 0 | 0 | 0 | 0 | 0 | 0 | 0.0229 | 0 | 0 | 0 | 0 | 0 | 0 | 0 | 0 | 0 | 0 | 0 | 0 | 0 | 0 | 0 | 0
13 | DownMet | Legierung_Steel | 45NiCrMo_02_B | 45NiCrMo_02 | 0 | 0.1523 | 0.2609 | 0 | 0.0314 | 0 | 0.0313 | 1.3394 | 0.1948 | 93.7728 | 0 | 3.843 | 0.1219 | 0 | 0 | 0 | 0 | 0 | 0 | 0.1952 | 0 | 0 | 0 | 0 | 0 | 0 | 0 | 0 | 0 | 0 | 0 | 0 | 0 | 0 | 0 | 0 | 0 | 0 | 0 | 0 | 0 | 0 | 0
14 | DownMet | Legierung_Steel | 45NiCrMo_02_B | 45NiCrMo_02 | 0 | 0.164 | 0.2835 | 0 | 0.0275 | 0 | 0.0325 | 1.3272 | 0.215 | 93.7143 | 0 | 3.8579 | 0.1152 | 0 | 0 | 0 | 0 | 0 | 0 | 0.1897 | 0 | 0 | 0 | 0 | 0 | 0 | 0.0149 | 0 | 0 | 0 | 0 | 0 | 0 | 0 | 0 | 0 | 0 | 0 | 0 | 0 | 0 | 0 | 0
15 | DownMet | Legierung_Steel | 45NiCrMo_03_A | 45NiCrMo_03 | 0 | 0.123 | 0.2264 | 0 | 0.0219 | 0 | 0.0625 | 1.3324 | 0.2083 | 93.8571 | 0 | 3.7885 | 0.1249 | 0 | 0 | 0 | 0 | 0 | 0 | 0.1917 | 0 | 0 | 0 | 0 | 0 | 0 | 0 | 0 | 0 | 0 | 0 | 0 | 0 | 0 | 0 | 0 | 0 | 0 | 0 | 0 | 0 | 0 | 0
16 | DownMet | Legierung_Steel | 45NiCrMo_03_A | 45NiCrMo_03 | 0 | 0.1543 | 0.3108 | 0 | 0.0333 | 0.0059 | 0.0617 | 1.342 | 0.1684 | 93.7022 | 0 | 3.8542 | 0.1255 | 0 | 0 | 0 | 0 | 0 | 0 | 0.1855 | 0 | 0 | 0 | 0 | 0 | 0 | 0 | 0 | 0 | 0 | 0 | 0 | 0 | 0 | 0 | 0 | 0 | 0 | 0 | 0 | 0 | 0 | 0
17 | DownMet | Legierung_Steel | 45NiCrMo_03_B | 45NiCrMo_03 | 0 | 0.1212 | 0.2884 | 0 | 0.0172 | 0 | 0.0219 | 1.3318 | 0.1906 | 93.8344 | 0 | 3.8226 | 0.1251 | 0 | 0 | 0 | 0 | 0 | 0 | 0.1895 | 0 | 0 | 0 | 0 | 0 | 0 | 0 | 0 | 0 | 0 | 0 | 0 | 0 | 0 | 0 | 0 | 0 | 0 | 0 | 0 | 0 | 0 | 0
18 | DownMet | Legierung_Steel | 45NiCrMo_03_B | 45NiCrMo_03 | 0 | 0.1403 | 0.2491 | 0 | 0.0294 | 0 | 0.0216 | 1.32 | 0.2132 | 93.8055 | 0 | 3.8246 | 0.136 | 0 | 0 | 0 | 0 | 0 | 0 | 0.1894 | 0 | 0 | 0 | 0 | 0 | 0 | 0 | 0 | 0 | 0 | 0 | 0 | 0 | 0 | 0 | 0 | 0 | 0 | 0 | 0 | 0 | 0 | 0
19 | DownMet | Legierung_Steel | 45NiCrMo_04_A | 45NiCrMo_04 | 0 | 0.1201 | 0.2488 | 0 | 0.022 | 0 | 0.0191 | 1.3256 | 0.2065 | 93.8211 | 0 | 3.8483 | 0.1276 | 0 | 0 | 0 | 0 | 0 | 0 | 0.1913 | 0 | 0 | 0 | 0 | 0 | 0 | 0.0144 | 0 | 0 | 0 | 0 | 0 | 0 | 0 | 0 | 0 | 0 | 0 | 0 | 0 | 0 | 0 | 0
20 | DownMet | Legierung_Steel | 45NiCrMo_04_A | 45NiCrMo_04 | 0 | 0.13 | 0.2494 | 0 | 0.0321 | 0 | 0.0234 | 1.3285 | 0.2117 | 93.8351 | 0 | 3.7993 | 0.1232 | 0 | 0 | 0 | 0 | 0 | 0 | 0.1887 | 0 | 0 | 0 | 0 | 0 | 0 | 0 | 0 | 0 | 0 | 0 | 0.0246 | 0 | 0 | 0 | 0 | 0 | 0 | 0 | 0 | 0 | 0 | 0
21 | DownMet | Legierung_Steel | 45NiCrMo_04_B | 45NiCrMo_04 | 0 | 0.1204 | 0.269 | 0 | 0.0254 | 0 | 0.0604 | 1.3502 | 0.209 | 93.7729 | 0 | 3.8014 | 0.1313 | 0 | 0 | 0 | 0 | 0 | 0 | 0.1977 | 0 | 0 | 0 | 0 | 0 | 0 | 0 | 0 | 0 | 0 | 0 | 0 | 0 | 0 | 0 | 0 | 0 | 0 | 0 | 0 | 0 | 0 | 0
22 | DownMet | Legierung_Steel | 45NiCrMo_04_B | 45NiCrMo_04 | 0 | 0.1494 | 0.255 | 0 | 0.0283 | 0 | 0.0635 | 1.3477 | 0.1727 | 93.7642 | 0 | 3.8392 | 0.1277 | 0 | 0 | 0 | 0 | 0 | 0 | 0.1952 | 0 | 0 | 0 | 0 | 0 | 0 | 0 | 0 | 0 | 0 | 0 | 0 | 0 | 0 | 0 | 0 | 0 | 0 | 0 | 0 | 0 | 0 | 0
23 | DownMet | Legierung_Steel | 45NiCrMo_05_A | 45NiCrMo_05 | 0 | 0.1316 | 0.2246 | 0 | 0 | 0 | 0.0301 | 1.3047 | 0.2084 | 93.8338 | 0 | 3.9109 | 0.1089 | 0 | 0 | 0 | 0 | 0 | 0 | 0.1922 | 0 | 0 | 0 | 0 | 0 | 0 | 0 | 0 | 0 | 0 | 0 | 0 | 0 | 0 | 0 | 0 | 0 | 0 | 0 | 0 | 0 | 0 | 0
24 | DownMet | Legierung_Steel | 45NiCrMo_05_A | 45NiCrMo_05 | 0 | 0.1247 | 0.2101 | 0 | 0.0157 | 0 | 0.0376 | 1.3226 | 0.2 | 93.8777 | 0 | 3.8477 | 0.1082 | 0 | 0 | 0 | 0 | 0 | 0 | 0.1931 | 0 | 0 | 0 | 0 | 0 | 0 | 0 | 0 | 0 | 0 | 0 | 0 | 0 | 0 | 0 | 0 | 0 | 0 | 0 | 0 | 0 | 0 | 0
25 | DownMet | Legierung_Steel | 45NiCrMo_05_B | 45NiCrMo_05 | 0 | 0.1181 | 0.2143 | 0 | 0.0142 | 0 | 0.0307 | 1.3493 | 0.1691 | 93.9008 | 0 | 3.8474 | 0.1108 | 0 | 0 | 0 | 0 | 0 | 0 | 0.1955 | 0 | 0 | 0 | 0 | 0 | 0 | 0 | 0 | 0 | 0 | 0 | 0 | 0 | 0 | 0 | 0 | 0 | 0 | 0 | 0 | 0 | 0 | 0
26 | DownMet | Legierung_Steel | 45NiCrMo_05_B | 45NiCrMo_05 | 0 | 0.1371 | 0.2232 | 0 | 0.0341 | 0 | 0.0302 | 1.3405 | 0.2039 | 93.8703 | 0 | 3.8133 | 0.1083 | 0 | 0 | 0 | 0 | 0 | 0 | 0.1907 | 0 | 0 | 0 | 0 | 0 | 0 | 0 | 0 | 0 | 0 | 0 | 0 | 0 | 0 | 0 | 0 | 0 | 0 | 0 | 0 | 0 | 0 | 0
27 | DownMet | Legierung_Steel | 45NiCrMo_06_A | 45NiCrMo_06 | 0 | 0.1267 | 0.2902 | 0 | 0.0156 | 0 | 0.017 | 1.3204 | 0.193 | 93.8819 | 0 | 3.8049 | 0.1111 | 0 | 0 | 0 | 0 | 0 | 0 | 0.1806 | 0 | 0 | 0 | 0 | 0 | 0 | 0 | 0 | 0 | 0 | 0 | 0 | 0 | 0 | 0 | 0 | 0 | 0 | 0 | 0 | 0 | 0 | 0
28 | DownMet | Legierung_Steel | 45NiCrMo_06_A | 45NiCrMo_06 | 0 | 0.1377 | 0.2624 | 0 | 0.0277 | 0 | 0.0212 | 1.321 | 0.1816 | 93.8752 | 0 | 3.8153 | 0.1065 | 0 | 0 | 0 | 0 | 0 | 0 | 0.1813 | 0 | 0 | 0 | 0 | 0 | 0 | 0 | 0 | 0 | 0 | 0 | 0.0263 | 0 | 0 | 0 | 0 | 0 | 0 | 0 | 0 | 0 | 0 | 0
29 | DownMet | Legierung_Steel | 45NiCrMo_06_B | 45NiCrMo_06 | 0 | 0.1032 | 0.2439 | 0 | 0 | 0 | 0.0552 | 1.3411 | 0.2105 | 93.7772 | 0 | 3.8709 | 0.1205 | 0 | 0 | 0 | 0 | 0 | 0 | 0.1982 | 0 | 0 | 0 | 0 | 0 | 0 | 0 | 0 | 0 | 0 | 0 | 0.0254 | 0 | 0 | 0 | 0 | 0 | 0 | 0 | 0 | 0 | 0 | 0
30 | DownMet | Legierung_Steel | 45NiCrMo_06_B | 45NiCrMo_06 | 0 | 0.1171 | 0.2183 | 0 | 0.0261 | 0 | 0.0586 | 1.3429 | 0.207 | 93.7928 | 0 | 3.8486 | 0.1178 | 0 | 0 | 0 | 0 | 0 | 0 | 0.1917 | 0 | 0 | 0 | 0 | 0 | 0 | 0 | 0 | 0 | 0 | 0 | 0.0239 | 0 | 0 | 0 | 0 | 0 | 0 | 0 | 0 | 0 | 0 | 0
31 | DownMet | Legierung_Steel | 45NiCrMo_07_A | 45NiCrMo_07 | 0 | 0.0995 | 0.271 | 0 | 0.0167 | 0 | 0.0354 | 1.299 | 0.1938 | 93.8514 | 0 | 3.8535 | 0.1138 | 0 | 0 | 0 | 0 | 0 | 0 | 0.1922 | 0 | 0 | 0 | 0 | 0 | 0 | 0 | 0 | 0 | 0 | 0 | 0.029 | 0 | 0 | 0 | 0 | 0 | 0 | 0 | 0 | 0 | 0 | 0
32 | DownMet | Legierung_Steel | 45NiCrMo_07_A | 45NiCrMo_07 | 0 | 0.1217 | 0.2557 | 0 | 0.0164 | 0 | 0.0338 | 1.307 | 0.2055 | 93.8586 | 0 | 3.8326 | 0.1185 | 0 | 0 | 0 | 0 | 0 | 0 | 0.1888 | 0 | 0 | 0 | 0 | 0 | 0 | 0 | 0 | 0 | 0 | 0 | 0 | 0 | 0 | 0 | 0 | 0 | 0 | 0 | 0 | 0 | 0 | 0
33 | DownMet | Legierung_Steel | 45NiCrMo_07_B | 45NiCrMo_07 | 0 | 0.1059 | 0.1961 | 0 | 0.0156 | 0 | 0.0259 | 1.3306 | 0.2192 | 93.8935 | 0 | 3.852 | 0.1103 | 0 | 0 | 0 | 0 | 0 | 0 | 0.1933 | 0 | 0 | 0 | 0 | 0 | 0 | 0 | 0 | 0 | 0 | 0 | 0 | 0 | 0 | 0 | 0 | 0 | 0 | 0 | 0 | 0 | 0 | 0
34 | DownMet | Legierung_Steel | 45NiCrMo_07_B | 45NiCrMo_07 | 0 | 0.1232 | 0.2223 | 0 | 0.0192 | 0 | 0.0322 | 1.3287 | 0.1996 | 93.8708 | 0 | 3.831 | 0.1122 | 0 | 0 | 0 | 0 | 0 | 0 | 0.1965 | 0 | 0 | 0 | 0 | 0 | 0 | 0 | 0 | 0 | 0 | 0 | 0.0233 | 0 | 0 | 0 | 0 | 0 | 0 | 0 | 0 | 0 | 0 | 0
35 | DownMet | Legierung_Steel | 45NiCrMo_08_A | 45NiCrMo_08 | 0 | 0.1299 | 0.1795 | 0 | 0 | 0 | 0.0292 | 1.3065 | 0.1835 | 93.9946 | 0 | 3.8223 | 0.1076 | 0 | 0 | 0 | 0 | 0 | 0 | 0.1898 | 0 | 0 | 0 | 0 | 0 | 0 | 0 | 0 | 0 | 0 | 0 | 0 | 0 | 0 | 0 | 0 | 0 | 0 | 0 | 0 | 0 | 0 | 0
36 | DownMet | Legierung_Steel | 45NiCrMo_08_A | 45NiCrMo_08 | 0 | 0.1214 | 0.1691 | 0 | 0 | 0 | 0.0295 | 1.3298 | 0.1987 | 93.9885 | 0 | 3.7927 | 0.1043 | 0 | 0 | 0 | 0 | 0 | 0 | 0.1899 | 0 | 0 | 0 | 0 | 0 | 0 | 0 | 0 | 0 | 0 | 0 | 0 | 0 | 0 | 0 | 0 | 0 | 0 | 0 | 0 | 0 | 0 | 0
37 | DownMet | Legierung_Steel | 45NiCrMo_08_B | 45NiCrMo_08 | 0 | 0.1231 | 0.2328 | 0 | 0.0222 | 0 | 0.0325 | 1.3163 | 0.1916 | 93.848 | 0 | 3.8642 | 0.1058 | 0 | 0 | 0 | 0 | 0 | 0 | 0.1917 | 0 | 0 | 0 | 0 | 0 | 0 | 0.0164 | 0 | 0 | 0 | 0 | 0 | 0 | 0 | 0 | 0 | 0 | 0 | 0 | 0 | 0 | 0 | 0
38 | DownMet | Legierung_Steel | 45NiCrMo_08_B | 45NiCrMo_08 | 0 | 0.1209 | 0.2067 | 0 | 0.0338 | 0 | 0.0344 | 1.321 | 0.2036 | 93.869 | 0 | 3.8344 | 0.1122 | 0 | 0 | 0 | 0 | 0 | 0 | 0.1913 | 0 | 0 | 0 | 0 | 0 | 0 | 0 | 0 | 0 | 0 | 0 | 0.0243 | 0 | 0 | 0 | 0 | 0 | 0 | 0 | 0 | 0 | 0 | 0
39 | DownMet | Legierung_Steel | 45NiCrMo_09_A | 45NiCrMo_09 | 0 | 0.1145 | 0.1797 | 0 | 0.016 | 0 | 0.0226 | 1.295 | 0.2229 | 93.9427 | 0 | 3.8393 | 0.1135 | 0 | 0 | 0 | 0 | 0 | 0 | 0.1876 | 0 | 0 | 0 | 0 | 0 | 0 | 0 | 0 | 0 | 0 | 0 | 0.0264 | 0 | 0 | 0 | 0 | 0 | 0 | 0 | 0 | 0 | 0 | 0
40 | DownMet | Legierung_Steel | 45NiCrMo_09_A | 45NiCrMo_09 | 0 | 0.1321 | 0.2046 | 0 | 0.0358 | 0 | 0.0325 | 1.3208 | 0.1959 | 93.8861 | 0 | 3.8216 | 0.1138 | 0 | 0 | 0 | 0 | 0 | 0 | 0.191 | 0 | 0 | 0 | 0 | 0 | 0 | 0 | 0 | 0 | 0 | 0 | 0 | 0 | 0 | 0 | 0 | 0 | 0 | 0 | 0 | 0 | 0 | 0
41 | DownMet | Legierung_Steel | 45NiCrMo_09_B | 45NiCrMo_09 | 0 | 0.1205 | 0.2609 | 0 | 0.0184 | 0 | 0.0335 | 1.298 | 0.1776 | 93.8649 | 0 | 3.8646 | 0.0991 | 0 | 0 | 0 | 0 | 0 | 0 | 0.1862 | 0 | 0 | 0 | 0 | 0 | 0 | 0.0151 | 0 | 0 | 0 | 0 | 0 | 0 | 0 | 0 | 0 | 0 | 0 | 0 | 0 | 0 | 0 | 0
42 | DownMet | Legierung_Steel | 45NiCrMo_09_B | 45NiCrMo_09 | 0 | 0.1198 | 0.2142 | 0 | 0.0273 | 0 | 0.0346 | 1.2907 | 0.1822 | 93.8913 | 0 | 3.8724 | 0.1123 | 0 | 0 | 0 | 0 | 0 | 0 | 0.1849 | 0 | 0 | 0 | 0 | 0 | 0 | 0 | 0 | 0 | 0 | 0 | 0 | 0 | 0 | 0 | 0 | 0 | 0 | 0 | 0 | 0 | 0 | 0
43 | DownMet | Legierung_Steel | 45NiCrMo_10_A | 45NiCrMo_10 | 0 | 0.1464 | 0.2429 | 0 | 0.0384 | 0 | 0.0362 | 1.3232 | 0.2054 | 93.756 | 0 | 3.8953 | 0.109 | 0 | 0 | 0 | 0 | 0 | 0 | 0.1962 | 0 | 0 | 0 | 0 | 0 | 0 | 0 | 0 | 0 | 0 | 0 | 0 | 0 | 0 | 0 | 0 | 0 | 0 | 0 | 0 | 0 | 0 | 0
44 | DownMet | Legierung_Steel | 45NiCrMo_10_A | 45NiCrMo_10 | 0 | 0.1138 | 0.2361 | 0 | 0.028 | 0 | 0.0338 | 1.3272 | 0.2253 | 93.8105 | 0 | 3.8537 | 0.1077 | 0 | 0 | 0 | 0 | 0 | 0 | 0.1945 | 0 | 0 | 0 | 0 | 0 | 0 | 0 | 0 | 0 | 0 | 0 | 0 | 0 | 0 | 0 | 0 | 0 | 0 | 0 | 0 | 0 | 0 | 0
45 | DownMet | Legierung_Steel | 45NiCrMo_10_B | 45NiCrMo_10 | 0 | 0.1383 | 0.2395 | 0 | 0.0304 | 0 | 0.0327 | 1.3259 | 0.186 | 93.8743 | 0 | 3.7859 | 0.1198 | 0 | 0 | 0 | 0 | 0 | 0 | 0.1954 | 0 | 0 | 0 | 0 | 0 | 0 | 0 | 0 | 0 | 0 | 0 | 0.0284 | 0 | 0 | 0 | 0 | 0 | 0 | 0 | 0 | 0 | 0 | 0
46 | DownMet | Legierung_Steel | 45NiCrMo_10_B | 45NiCrMo_10 | 0 | 0.1338 | 0.2324 | 0 | 0.028 | 0 | 0.0298 | 1.3156 | 0.1925 | 93.9546 | 0 | 3.7749 | 0.1106 | 0 | 0 | 0 | 0 | 0 | 0 | 0.1874 | 0 | 0 | 0 | 0 | 0 | 0 | 0 | 0 | 0 | 0 | 0 | 0 | 0 | 0 | 0 | 0 | 0 | 0 | 0 | 0 | 0 | 0 | 0
47 | DownMet | Legierung_Steel | 45NiCrMo_11_A | 45NiCrMo_11 | 0 | 0.1354 | 0.2636 | 0 | 0.0424 | 0 | 0.0353 | 1.3033 | 0.1815 | 93.8032 | 0 | 3.8527 | 0.1192 | 0 | 0 | 0 | 0 | 0 | 0 | 0.1921 | 0 | 0 | 0 | 0 | 0 | 0 | 0 | 0 | 0 | 0 | 0 | 0.0238 | 0 | 0 | 0 | 0 | 0 | 0 | 0 | 0 | 0 | 0 | 0
48 | DownMet | Legierung_Steel | 45NiCrMo_11_A | 45NiCrMo_11 | 0 | 0.1115 | 0.2603 | 0 | 0.0338 | 0 | 0.0337 | 1.3047 | 0.2082 | 93.8635 | 0 | 3.8138 | 0.1124 | 0 | 0 | 0 | 0 | 0 | 0 | 0.1874 | 0 | 0 | 0 | 0 | 0 | 0 | 0 | 0 | 0 | 0 | 0 | 0 | 0 | 0 | 0 | 0 | 0 | 0 | 0 | 0 | 0 | 0 | 0
49 | DownMet | Legierung_Steel | 45NiCrMo_11_B | 45NiCrMo_11 | 0 | 0.1406 | 0.2292 | 0 | 0.0279 | 0 | 0.0282 | 1.3133 | 0.1838 | 93.9297 | 0 | 3.7841 | 0.1166 | 0 | 0 | 0 | 0 | 0 | 0 | 0.19 | 0 | 0 | 0 | 0 | 0 | 0 | 0 | 0 | 0 | 0 | 0 | 0 | 0 | 0 | 0 | 0 | 0 | 0 | 0 | 0 | 0 | 0 | 0
50 | DownMet | Legierung_Steel | 45NiCrMo_11_B | 45NiCrMo_11 | 0 | 0.1231 | 0.2613 | 0 | 0.0383 | 0 | 0.0343 | 1.3136 | 0.1736 | 93.9212 | 0 | 3.7806 | 0.1007 | 0 | 0 | 0 | 0 | 0 | 0 | 0.1861 | 0 | 0 | 0 | 0 | 0 | 0 | 0 | 0 | 0 | 0 | 0 | 0.0223 | 0 | 0 | 0 | 0 | 0 | 0 | 0 | 0 | 0 | 0 | 0
51 | DownMet | Legierung_Steel | 45NiCrMo_12_A | 45NiCrMo_12 | 0 | 0.1127 | 0.2334 | 0 | 0.0302 | 0 | 0.0361 | 1.3125 | 0.1762 | 93.8902 | 0 | 3.8483 | 0.1113 | 0 | 0 | 0 | 0 | 0 | 0 | 0.1946 | 0 | 0 | 0 | 0 | 0 | 0 | 0 | 0 | 0 | 0 | 0 | 0 | 0 | 0 | 0 | 0 | 0 | 0 | 0 | 0 | 0 | 0 | 0
52 | DownMet | Legierung_Steel | 45NiCrMo_12_A | 45NiCrMo_12 | 0 | 0.0946 | 0.2231 | 0 | 0.0335 | 0 | 0.0324 | 1.3202 | 0.1972 | 93.8826 | 0 | 3.8497 | 0.1169 | 0 | 0 | 0 | 0 | 0 | 0 | 0.1923 | 0 | 0 | 0 | 0 | 0 | 0 | 0 | 0 | 0 | 0 | 0 | 0 | 0 | 0 | 0 | 0 | 0 | 0 | 0 | 0 | 0 | 0 | 0
53 | DownMet | Legierung_Steel | 45NiCrMo_12_B | 45NiCrMo_12 | 0 | 0.0956 | 0.1732 | 0 | 0.0309 | 0 | 0.0245 | 1.3052 | 0.2182 | 93.9301 | 0 | 3.8391 | 0.1238 | 0 | 0 | 0 | 0 | 0 | 0 | 0.1892 | 0 | 0 | 0 | 0 | 0 | 0 | 0 | 0 | 0 | 0 | 0 | 0.0295 | 0 | 0 | 0 | 0 | 0 | 0 | 0 | 0 | 0 | 0 | 0
54 | DownMet | Legierung_Steel | 45NiCrMo_12_B | 45NiCrMo_12 | 0 | 0.1392 | 0.2241 | 0 | 0.0302 | 0 | 0.0323 | 1.3069 | 0.1969 | 93.8896 | 0 | 3.8386 | 0.1199 | 0 | 0 | 0 | 0 | 0 | 0 | 0.1817 | 0 | 0 | 0 | 0 | 0 | 0 | 0 | 0 | 0 | 0 | 0 | 0 | 0 | 0 | 0 | 0 | 0 | 0 | 0 | 0 | 0 | 0 | 0
55 | DownMet | Legierung_Steel | 45NiCrMo_13_A | 45NiCrMo_13 | 0 | 0.1299 | 0.1654 | 0 | 0.0248 | 0 | 0.0297 | 1.3443 | 0.2066 | 93.9053 | 0 | 3.8086 | 0.1268 | 0 | 0 | 0 | 0 | 0 | 0 | 0.1946 | 0 | 0 | 0 | 0 | 0 | 0 | 0.0151 | 0 | 0 | 0 | 0 | 0 | 0 | 0 | 0 | 0 | 0 | 0 | 0 | 0 | 0 | 0 | 0
56 | DownMet | Legierung_Steel | 45NiCrMo_13_A | 45NiCrMo_13 | 0 | 0.1233 | 0.1996 | 0 | 0.022 | 0 | 0.0266 | 1.3403 | 0.2121 | 93.7983 | 0 | 3.8932 | 0.1122 | 0 | 0 | 0 | 0 | 0 | 0 | 0.1918 | 0 | 0 | 0 | 0 | 0 | 0 | 0.0189 | 0 | 0 | 0 | 0 | 0.0223 | 0 | 0 | 0 | 0 | 0 | 0 | 0 | 0 | 0 | 0 | 0
57 | DownMet | Legierung_Steel | 45NiCrMo_13_B | 45NiCrMo_13 | 0 | 0.1244 | 0.1844 | 0 | 0.0133 | 0 | 0.032 | 1.3093 | 0.2003 | 93.9234 | 0 | 3.8326 | 0.1165 | 0 | 0 | 0 | 0 | 0 | 0 | 0.1943 | 0 | 0 | 0 | 0 | 0 | 0 | 0 | 0 | 0 | 0 | 0 | 0 | 0 | 0 | 0 | 0 | 0 | 0 | 0 | 0 | 0 | 0 | 0
58 | DownMet | Legierung_Steel | 45NiCrMo_13_B | 45NiCrMo_13 | 0 | 0.1253 | 0.174 | 0 | 0.0265 | 0 | 0.0372 | 1.3109 | 0.216 | 93.8416 | 0 | 3.8757 | 0.1237 | 0 | 0 | 0 | 0 | 0 | 0 | 0.1901 | 0 | 0 | 0 | 0 | 0 | 0 | 0 | 0 | 0 | 0 | 0 | 0.0269 | 0 | 0 | 0 | 0 | 0 | 0 | 0 | 0 | 0 | 0 | 0
59 | DownMet | Legierung_Steel | 45NiCrMo_14_A | 45NiCrMo_14 | 0 | 0.1333 | 0.221 | 0 | 0.0226 | 0 | 0.0318 | 1.3182 | 0.1966 | 93.8249 | 0 | 3.8649 | 0.1174 | 0 | 0 | 0 | 0 | 0 | 0 | 0.1913 | 0 | 0 | 0 | 0 | 0 | 0 | 0.0148 | 0 | 0 | 0 | 0 | 0 | 0 | 0 | 0 | 0 | 0 | 0 | 0 | 0 | 0 | 0 | 0
60 | DownMet | Legierung_Steel | 45NiCrMo_14_A | 45NiCrMo_14 | 0 | 0.1199 | 0.2497 | 0 | 0.031 | 0 | 0.0365 | 1.3319 | 0.2003 | 93.8533 | 0 | 3.8247 | 0.1091 | 0 | 0 | 0 | 0 | 0 | 0 | 0.1961 | 0 | 0 | 0 | 0 | 0 | 0 | 0 | 0 | 0 | 0 | 0 | 0 | 0 | 0 | 0 | 0 | 0 | 0 | 0 | 0 | 0 | 0 | 0
61 | DownMet | Legierung_Steel | 45NiCrMo_14_B | 45NiCrMo_14 | 0 | 0.1472 | 0.2862 | 0 | 0.0403 | 0 | 0.0311 | 1.3259 | 0.1768 | 93.7709 | 0 | 3.8339 | 0.123 | 0 | 0 | 0 | 0 | 0 | 0 | 0.1934 | 0 | 0 | 0 | 0 | 0 | 0 | 0 | 0 | 0 | 0 | 0 | 0 | 0 | 0 | 0 | 0 | 0 | 0 | 0 | 0 | 0 | 0 | 0
62 | DownMet | Legierung_Steel | 45NiCrMo_14_B | 45NiCrMo_14 | 0 | 0.1276 | 0.2524 | 0 | 0.036 | 0 | 0.0285 | 1.3284 | 0.2006 | 93.8316 | 0 | 3.8212 | 0.1176 | 0 | 0 | 0 | 0 | 0 | 0 | 0.193 | 0 | 0 | 0 | 0 | 0 | 0 | 0 | 0 | 0 | 0 | 0 | 0.0228 | 0 | 0 | 0 | 0 | 0 | 0 | 0 | 0 | 0 | 0 | 0
63 | DownMet | Legierung_Steel | 45NiCrMo_15_A | 45NiCrMo_15 | 0 | 0.1109 | 0.2204 | 0 | 0.0221 | 0 | 0.0294 | 1.3168 | 0.2028 | 93.9237 | 0 | 3.8044 | 0.1073 | 0 | 0 | 0 | 0 | 0 | 0 | 0.189 | 0 | 0 | 0 | 0 | 0 | 0 | 0 | 0 | 0 | 0 | 0 | 0.0223 | 0 | 0 | 0 | 0 | 0 | 0 | 0 | 0 | 0 | 0 | 0
64 | DownMet | Legierung_Steel | 45NiCrMo_15_A | 45NiCrMo_15 | 0 | 0.1261 | 0.1968 | 0 | 0.0216 | 0 | 0.0512 | 1.3268 | 0.1966 | 93.8161 | 0 | 3.8228 | 0.1493 | 0 | 0 | 0 | 0 | 0 | 0.0033 | 0.1957 | 0 | 0 | 0 | 0 | 0 | 0 | 0 | 0 | 0 | 0 | 0 | 0.0446 | 0 | 0 | 0 | 0 | 0 | 0 | 0 | 0 | 0 | 0 | 0
65 | DownMet | Legierung_Steel | 45NiCrMo_15_B | 45NiCrMo_15 | 0 | 0.1452 | 0.2544 | 0 | 0.0142 | 0 | 0.0228 | 1.3356 | 0.1976 | 93.7984 | 0 | 3.8605 | 0.1183 | 0 | 0 | 0 | 0 | 0 | 0 | 0.1921 | 0 | 0 | 0 | 0 | 0 | 0 | 0 | 0 | 0 | 0 | 0 | 0 | 0 | 0 | 0 | 0 | 0 | 0 | 0 | 0 | 0 | 0 | 0
66 | DownMet | Legierung_Steel | 45NiCrMo_15_B | 45NiCrMo_15 | 0 | 0.0969 | 0.2139 | 0 | 0 | 0 | 0.0212 | 1.3467 | 0.1898 | 93.877 | 0 | 3.8689 | 0.1209 | 0 | 0 | 0 | 0 | 0 | 0 | 0.1952 | 0 | 0 | 0 | 0 | 0 | 0 | 0 | 0 | 0 | 0 | 0 | 0.0226 | 0 | 0 | 0 | 0 | 0 | 0 | 0 | 0 | 0 | 0 | 0
67 | DownMet | Legierung_Steel | 45NiCrMo_11_A | 45NiCrMo_11 | 0 | 0.1223 | 0.259 | 0 | 0.033 | 0 | 0.0342 | 1.3087 | 0.1935 | 93.8625 | 0 | 3.8346 | 0.1201 | 0 | 0 | 0 | 0 | 0 | 0 | 0.1839 | 0 | 0 | 0 | 0 | 0 | 0 | 0 | 0 | 0 | 0 | 0 | 0 | 0 | 0 | 0 | 0 | 0 | 0 | 0 | 0 | 0 | 0 | 0
68 | DownMet | Legierung_Steel | 45NiCrMo_11_A | 45NiCrMo_11 | 0 | 0.1019 | 0.2451 | 0 | 0.0359 | 0 | 0.0368 | 1.318 | 0.2109 | 93.9017 | 0 | 3.7706 | 0.121 | 0 | 0 | 0 | 0 | 0 | 0 | 0.1903 | 0 | 0 | 0 | 0 | 0 | 0 | 0 | 0 | 0 | 0 | 0 | 0.0285 | 0 | 0 | 0 | 0 | 0 | 0 | 0 | 0 | 0 | 0 | 0
69 | DownMet | Legierung_Steel | 45NiCrMo_11_A | 45NiCrMo_11 | 0 | 0.1451 | 0.3119 | 0 | 0.0225 | 0 | 0.0364 | 1.2982 | 0.1959 | 93.8063 | 0 | 3.8126 | 0.1178 | 0 | 0 | 0 | 0 | 0 | 0 | 0.1876 | 0 | 0 | 0 | 0 | 0 | 0 | 0.021 | 0 | 0 | 0 | 0 | 0 | 0 | 0 | 0 | 0 | 0 | 0 | 0 | 0 | 0 | 0 | 0
70 | DownMet | Legierung_Steel | 45NiCrMo_11_B | 45NiCrMo_11 | 0 | 0.1363 | 0.3231 | 0 | 0.0181 | 0 | 0.0288 | 1.316 | 0.1826 | 93.8416 | 0 | 3.7889 | 0.1207 | 0 | 0 | 0 | 0 | 0 | 0 | 0.1889 | 0 | 0 | 0 | 0 | 0 | 0 | 0 | 0 | 0 | 0 | 0 | 0 | 0 | 0 | 0 | 0 | 0 | 0 | 0 | 0 | 0 | 0 | 0
71 | DownMet | Legierung_Steel | 45NiCrMo_11_B | 45NiCrMo_11 | 0 | 0.12 | 0.2598 | 0 | 0.0204 | 0 | 0.0289 | 1.3119 | 0.1999 | 93.9142 | 0 | 3.7701 | 0.1195 | 0 | 0 | 0 | 0 | 0 | 0 | 0.1828 | 0 | 0 | 0 | 0 | 0 | 0 | 0 | 0 | 0 | 0 | 0 | 0.0245 | 0 | 0 | 0 | 0 | 0 | 0 | 0 | 0 | 0 | 0 | 0
72 | DownMet | Legierung_Steel | 45NiCrMo_11_B | 45NiCrMo_11 | 0 | 0.1431 | 0.2451 | 0 | 0.021 | 0 | 0.0332 | 1.3267 | 0.1994 | 93.8244 | 0 | 3.8254 | 0.1142 | 0 | 0 | 0 | 0 | 0 | 0 | 0.1853 | 0 | 0 | 0 | 0 | 0 | 0 | 0.024 | 0 | 0 | 0 | 0 | 0 | 0 | 0 | 0 | 0 | 0 | 0 | 0 | 0 | 0 | 0 | 0
73 | DownMet | Legierung_Steel | 45NiCrMo_11_C | 45NiCrMo_11 | 0 | 0.135 | 0.3458 | 0 | 0.0182 | 0 | 0.0136 | 1.3309 | 0.2118 | 93.7847 | 0 | 3.7878 | 0.1155 | 0 | 0 | 0 | 0 | 0 | 0 | 0.1892 | 0 | 0 | 0 | 0 | 0 | 0 | 0 | 0 | 0 | 0 | 0 | 0 | 0 | 0 | 0 | 0 | 0 | 0 | 0 | 0 | 0 | 0 | 0
74 | DownMet | Legierung_Steel | 45NiCrMo_11_C | 45NiCrMo_11 | 0 | 0.1381 | 0.3083 | 0 | 0.0299 | 0 | 0.0208 | 1.3403 | 0.1765 | 93.7581 | 0 | 3.8367 | 0.128 | 0 | 0 | 0 | 0 | 0 | 0 | 0.1889 | 0 | 0 | 0 | 0 | 0 | 0 | 0 | 0 | 0 | 0 | 0 | 0.0283 | 0 | 0 | 0 | 0 | 0 | 0 | 0 | 0 | 0 | 0 | 0
75 | DownMet | Legierung_Steel | 45NiCrMo_11_C | 45NiCrMo_11 | 0 | 0.1164 | 0.3071 | 0 | 0.0445 | 0 | 0.0227 | 1.3356 | 0.1797 | 93.7792 | 0 | 3.809 | 0.1294 | 0 | 0 | 0 | 0 | 0 | 0 | 0.1909 | 0 | 0 | 0 | 0 | 0 | 0 | 0 | 0 | 0 | 0 | 0 | 0.0293 | 0 | 0 | 0 | 0 | 0 | 0 | 0 | 0 | 0 | 0 | 0
0
0
0
0
0
0
0
0
0
0
0
0

## Mittelwerte
| 0 | 92,89-94,55 | 0 |  |  |  | 0.2-0.5 | 3.8-4.3 |  | 1.2-1.5 |  | 0.1-0.4 |  | < 0,03 | < 0,03 |  | 0.15-0.35
| Al | Fe | Cu | Zn | Pb | Mg | Mn | Ni | As | Cr | Co | Si | Ti | P | S | V | Mo | Sn | W | Se | Y | Zr | Nb | Ru | Rh | Pd | Ag | Cd | In | Sb | Te | Hf | Ta | Re | Ir | Pt | Au | Hg | Bi
Zeilenbeschriftungen | Mittelwert von Al | Mittelwert von Fe | Mittelwert von Cu | Mittelwert von Zn | Mittelwert von Pb | Mittelwert von Mg | Mittelwert von Mn | Mittelwert von Ni | Mittelwert von As | Mittelwert von Cr | Mittelwert von Co | Mittelwert von Si | Mittelwert von Ti | Mittelwert von P | Mittelwert von S | Mittelwert von V | Mittelwert von Mo | Mittelwert von Sn | Mittelwert von W | Mittelwert von Se | Mittelwert von Y | Mittelwert von Zr | Mittelwert von Nb | Mittelwert von Ru | Mittelwert von Rh | Mittelwert von Pd | Mittelwert von Ag | Mittelwert von Cd | Mittelwert von In | Mittelwert von Sb | Mittelwert von Te | Mittelwert von Hf | Mittelwert von Ta | Mittelwert von Re | Mittelwert von Ir | Mittelwert von Pt | Mittelwert von Au | Mittelwert von Hg | Mittelwert von Bi
DownMet | 0.1268595 | 93.84376 | 0.1176027 | 0 | 0 | 0 | 0.1978324 | 3.830264 | 0 | 1.322924 | 0 | 0.2463162 | 7.972973e-05 | 0 | 0.02430811 | 0.03252432 | 0.1909811 | 0.002639189 | 0.01017973 | 0 | 0 | 0 | 4.459459e-05 | 0 | 0 | 0 | 0 | 0 | 0 | 0 | 0 | 0 | 0 | 0 | 0 | 0 | 0 | 0 | 0
Legierung_Steel
45NiCrMo_01 | 0.1319333 | 93.79982 | 0.1215222 | 0 | 0 | 0 | 0.2001 | 3.822844 | 0 | 1.325878 | 0 | 0.2801444 | 0 | 0 | 0.02502222 | 0.02886667 | 0.1922889 | 0.001977778 | 0.01933333 | 0 | 0 | 0 | 0 | 0 | 0 | 0 | 0 | 0 | 0 | 0 | 0 | 0 | 0 | 0 | 0 | 0 | 0 | 0 | 0
45NiCrMo_02 | 0.1399 | 93.783925 | 0.118975 | 0 | 0 | 0 | 0.2049 | 3.8381 | 0 | 1.3266 | 0 | 0.271775 | 0 | 0 | 0.024825 | 0.033375 | 0.1938 | 0.00945 | 0 | 0 | 0 | 0 | 0 | 0 | 0 | 0 | 0 | 0 | 0 | 0 | 0 | 0 | 0 | 0 | 0 | 0 | 0 | 0 | 0
45NiCrMo_03 | 0.1347 | 93.7998 | 0.127875 | 0 | 0 | 0 | 0.195125 | 3.822475 | 0 | 1.33155 | 0 | 0.268675 | 0.001475 | 0 | 0.02545 | 0.041925 | 0.189025 | 0 | 0 | 0 | 0 | 0 | 0 | 0 | 0 | 0 | 0 | 0 | 0 | 0 | 0 | 0 | 0 | 0 | 0 | 0 | 0 | 0 | 0
45NiCrMo_04 | 0.129975 | 93.798325 | 0.12745 | 0 | 0 | 0 | 0.199975 | 3.82205 | 0 | 1.338 | 0 | 0.25555 | 0 | 0 | 0.02695 | 0.0416 | 0.193225 | 0.0036 | 0.00615 | 0 | 0 | 0 | 0 | 0 | 0 | 0 | 0 | 0 | 0 | 0 | 0 | 0 | 0 | 0 | 0 | 0 | 0 | 0 | 0
45NiCrMo_05 | 0.127875 | 93.87065 | 0.10905 | 0 | 0 | 0 | 0.19535 | 3.854825 | 0 | 1.329275 | 0 | 0.21805 | 0 | 0 | 0.016 | 0.03215 | 0.192875 | 0 | 0 | 0 | 0 | 0 | 0 | 0 | 0 | 0 | 0 | 0 | 0 | 0 | 0 | 0 | 0 | 0 | 0 | 0 | 0 | 0 | 0
45NiCrMo_06 | 0.121175 | 93.831775 | 0.113975 | 0 | 0 | 0 | 0.198025 | 3.834925 | 0 | 1.33135 | 0 | 0.2537 | 0 | 0 | 0.01735 | 0.038 | 0.18795 | 0 | 0.0189 | 0 | 0 | 0 | 0 | 0 | 0 | 0 | 0 | 0 | 0 | 0 | 0 | 0 | 0 | 0 | 0 | 0 | 0 | 0 | 0
45NiCrMo_07 | 0.112575 | 93.868575 | 0.1137 | 0 | 0 | 0 | 0.204525 | 3.842275 | 0 | 1.316325 | 0 | 0.236275 | 0 | 0 | 0.016975 | 0.031825 | 0.1927 | 0 | 0.013075 | 0 | 0 | 0 | 0 | 0 | 0 | 0 | 0 | 0 | 0 | 0 | 0 | 0 | 0 | 0 | 0 | 0 | 0 | 0 | 0
45NiCrMo_08 | 0.123825 | 93.925025 | 0.107475 | 0 | 0 | 0 | 0.19435 | 3.8284 | 0 | 1.3184 | 0 | 0.197025 | 0 | 0 | 0.014 | 0.0314 | 0.190675 | 0.0041 | 0.006075 | 0 | 0 | 0 | 0 | 0 | 0 | 0 | 0 | 0 | 0 | 0 | 0 | 0 | 0 | 0 | 0 | 0 | 0 | 0 | 0
45NiCrMo_09 | 0.121725 | 93.89625 | 0.109675 | 0 | 0 | 0 | 0.19465 | 3.849475 | 0 | 1.301125 | 0 | 0.21485 | 0 | 0 | 0.024375 | 0.0308 | 0.187425 | 0.003775 | 0.0066 | 0 | 0 | 0 | 0 | 0 | 0 | 0 | 0 | 0 | 0 | 0 | 0 | 0 | 0 | 0 | 0 | 0 | 0 | 0 | 0
45NiCrMo_10 | 0.133075 | 93.84885 | 0.111775 | 0 | 0 | 0 | 0.2023 | 3.82745 | 0 | 1.322975 | 0 | 0.237725 | 0 | 0 | 0.0312 | 0.033125 | 0.193375 | 0 | 0.0071 | 0 | 0 | 0 | 0 | 0 | 0 | 0 | 0 | 0 | 0 | 0 | 0 | 0 | 0 | 0 | 0 | 0 | 0 | 0 | 0
45NiCrMo_11 | 0.1283692 | 93.84541 | 0.1180846 | 0 | 0 | 0 | 0.1921 | 3.805146 | 0 | 1.317015 | 0 | 0.2784308 | 0 | 0 | 0.02968462 | 0.02976154 | 0.1879538 | 0.003461538 | 0.01205385 | 0 | 0 | 0 | 0 | 0 | 0 | 0 | 0 | 0 | 0 | 0 | 0 | 0 | 0 | 0 | 0 | 0 | 0 | 0 | 0
45NiCrMo_12 | 0.110525 | 93.898125 | 0.117975 | 0 | 0 | 0 | 0.197125 | 3.843925 | 0 | 1.3112 | 0 | 0.21345 | 0 | 0 | 0.0312 | 0.031325 | 0.18945 | 0 | 0.007375 | 0 | 0 | 0 | 0 | 0 | 0 | 0 | 0 | 0 | 0 | 0 | 0 | 0 | 0 | 0 | 0 | 0 | 0 | 0 | 0
45NiCrMo_13 | 0.125725 | 93.86715 | 0.1198 | 0 | 0 | 0 | 0.20875 | 3.852525 | 0 | 1.3262 | 0 | 0.18085 | 0 | 0 | 0.02165 | 0.031375 | 0.1927 | 0.0085 | 0.0123 | 0 | 0 | 0 | 0 | 0 | 0 | 0 | 0 | 0 | 0 | 0 | 0 | 0 | 0 | 0 | 0 | 0 | 0 | 0 | 0
45NiCrMo_14 | 0.132 | 93.820175 | 0.116775 | 0 | 0 | 0 | 0.193575 | 3.836175 | 0 | 1.3261 | 0 | 0.252325 | 0 | 0 | 0.032475 | 0.031975 | 0.19345 | 0.0037 | 0.0057 | 0 | 0 | 0 | 0 | 0 | 0 | 0 | 0 | 0 | 0 | 0 | 0 | 0 | 0 | 0 | 0 | 0 | 0 | 0 | 0
45NiCrMo_15 | 0.119775 | 93.8538 | 0.12395 | 0 | 0 | 0 | 0.1967 | 3.83915 | 0 | 1.331475 | 0 | 0.221375 | 0 | 0 | 0.014475 | 0.03115 | 0.193 | 0 | 0.022375 | 0 | 0 | 0 | 0.000825 | 0 | 0 | 0 | 0 | 0 | 0 | 0 | 0 | 0 | 0 | 0 | 0 | 0 | 0 | 0 | 0
Legierung_Steel Mittelwert | 0.1268595 | 93.84376 | 0.1176027 | 0 | 0 | 0 | 0.1978324 | 3.830264 | 0 | 1.322924 | 0 | 0.2463162 | 7.972973e-05 | 0 | 0.02430811 | 0.03252432 | 0.1909811 | 0.002639189 | 0.01017973 | 0 | 0 | 0 | 4.459459e-05 | 0 | 0 | 0 | 0 | 0 | 0 | 0 | 0 | 0 | 0 | 0 | 0 | 0 | 0 | 0 | 0
Legierung_Steel Maximum | 0.164 | 93.9946 | 0.1493 | 0 | 0 | 0 | 0.2253 | 3.9109 | 0 | 1.3502 | 0 | 0.3458 | 0.0059 | 0 | 0.0445 | 0.0635 | 0.2 | 0.024 | 0.0446 | 0 | 0 | 0 | 0.0033 | 0 | 0 | 0 | 0 | 0 | 0 | 0 | 0 | 0 | 0 | 0 | 0 | 0 | 0 | 0 | 0
Legierung_Steel Minimum | 0.0946 | 93.7022 | 0.0991 | 0 | 0 | 0 | 0.1684 | 3.7701 | 0 | 1.2907 | 0 | 0.1654 | 0 | 0 | 0 | 0.0136 | 0.1806 | 0 | 0 | 0 | 0 | 0 | 0 | 0 | 0 | 0 | 0 | 0 | 0 | 0 | 0 | 0 | 0 | 0 | 0 | 0 | 0 | 0 | 0
Legierung_Steel Standardabweichung (Grundgesamtheit) | 0.01422641 | 0.05942367 | 0.008232811 | 0 | 0 | 0 | 0.01293788 | 0.03034714 | 0 | 0.01384668 | 0 | 0.039812 | 0.0006812111 | 0 | 0.00978501 | 0.0102071 | 0.004121685 | 0.006444583 | 0.01336373 | 0 | 0 | 0 | 0.0003810164 | 0 | 0 | 0 | 0 | 0 | 0 | 0 | 0 | 0 | 0 | 0 | 0 | 0 | 0 | 0 | 0
Gesamtergebnis | 0.1268595 | 93.84376 | 0.1176027 | 0 | 0 | 0 | 0.1978324 | 3.830264 | 0 | 1.322924 | 0 | 0.2463162 | 7.972973e-05 | 0 | 0.02430811 | 0.03252432 | 0.1909811 | 0.002639189 | 0.01017973 | 0 | 0 | 0 | 4.459459e-05 | 0 | 0 | 0 | 0 | 0 | 0 | 0 | 0 | 0 | 0 | 0 | 0 | 0 | 0 | 0 | 0

## Tabelle2
Field2 | Application
Al99 | 5_01_A | Al99,5_01_A
Al99 | 5_01_A | Al99,5_01_A
Al99 | 5_01_B | Al99,5_01_B
Al99 | 5_01_B | Al99,5_01_B
Al99 | 5_02_A | Al99,5_02_A
Al99 | 5_02_A | Al99,5_02_A
Al99 | 5_02_B | Al99,5_02_B
Al99 | 5_02_B | Al99,5_02_B
Al99 | 5_03_A | Al99,5_03_A
Al99 | 5_03_A | Al99,5_03_A
Al99 | 5_03_B | Al99,5_03_B
Al99 | 5_03_B | Al99,5_03_B
Al99 | 5_04_A | Al99,5_04_A
Al99 | 5_04_A | Al99,5_04_A
Al99 | 5_04_B | Al99,5_04_B
Al99 | 5_04_B | Al99,5_04_B
Al99 | 5_05_A | Al99,5_05_A
Al99 | 5_05_A | Al99,5_05_A
Al99 | 5_05_B | Al99,5_05_B
Al99 | 5_05_B | Al99,5_05_B
Al99 | 5_06_A | Al99,5_06_A
Al99 | 5_06_B | Al99,5_06_B
Al99 | 5_06_B | Al99,5_06_B
Al99 | 5_07_A | Al99,5_07_A
Al99 | 5_07_A | Al99,5_07_A
Al99 | 5_07_B | Al99,5_07_B
Al99 | 5_07_B | Al99,5_07_B
Al99 | 5_08_A | Al99,5_08_A
Al99 | 5_08_A | Al99,5_08_A
Al99 | 5_08_B | Al99,5_08_B
Al99 | 5_08_B | Al99,5_08_B
Al99 | 5_09_A | Al99,5_09_A
,
,
Field2 | Application | Field2,Application
Al99 | 5_09_A | Al99,5_09_A
,
,
Field2 | Application | Field2,Application
Al99 | 5_09_B | Al99,5_09_B
Al99 | 5_09_B | Al99,5_09_B
Al99 | 5_10_A | Al99,5_10_A
Al99 | 5_10_A | Al99,5_10_A
Al99 | 5_10_B | Al99,5_10_B
Al99 | 5_10_B | Al99,5_10_B
Al99 | 5_11_A | Al99,5_11_A
Al99 | 5_11_A | Al99,5_11_A
Al99 | 5_11_B | Al99,5_11_B
Al99 | 5_11_B | Al99,5_11_B
,
,
Field2 | Application | Field2,Application
Al99 | 5_11_B | Al99,5_11_B
,
,
Field2 | Application | Field2,Application
Al99 | 5_11_B | Al99,5_11_B
Al99 | 5_11_B | Al99,5_11_B